## granulo_sedimento_large (2)
sieve_mm | ANIE@1 | ANIE@1,5 | ANIE@2 | NYAMASSILA@1 | NYAMASSILA@1,5 | NYAMASSILA@2
0.076 | 59.97 | 38.43 | 26.14
0.0543 | 44.16 | 32.16 | 24.87
0.0385 | 41.9 | 30.6 | 23.6
0.025 | 39.64 | 27.46 | 22.32
0.0145 | 32.87 | 22.76 | 18.45
0.0084 | 24.74 | 16.81 | 13.89
0.0052 | 19.32 | 13.37 | 710.85
0.0046 | 14.95 | 10.43 | 8.23
0.0016 | 5.89 | 4.15 | 3.28 | 4.08 | 14.99 | 10.15
0.078 |  |  |  | 29.38 | 48.68 | 48.9
0.0563 |  |  |  | 24.63 | 44 | 38.92
0.0403 |  |  |  | 17.98 | 38.38 | 32.27
0.0255 |  |  |  | 17.35 | 27.14 | 30.37
0.015 |  |  |  | 14.18 | 26.21 | 28
0.0086 |  |  |  | 10.38 | 25.27 | 25.15
0.0053 |  |  |  | 7.21 | 20.05 | 20.82
0.0049 |  |  |  | 4.15 | 15.21 | 15.43
0.001 |  |  |  | 1.01 | 10.77 | 6.2

## granulo_tamisage_large (2)
sieve_mm | ANIE@1 | ANIE@1,5 | ANIE@2 | NYAMASSILA@1 | NYAMASSILA@1,5 | NYAMASSILA@2
31.5 | 100 | 100 | 100 | 100 | 100 | 100
20 | 0 | 90.55 | 100 | 97.66 | 100 | 100
10 | 100 | 75.35 | 100 | 95.45 | 100 | 100
5 | 98.74 | 69.66 | 91.59 | 87.44 | 99.19 | 98.6
2.5 | 88.61 | 65.15 | 82.98 | 73.21 | 95.94 | 96.04
1.25 | 81.78 | 60.09 | 66.45 | 60.17 | 91.5 | 92.72
0.63 | 78.81 | 57.09 | 53.07 | 54.62 | 86.49 | 88.89
0.315 | 75.9 | 54.02 | 43.1 | 47.81 | 77.87 | 80.49
0.16 | 71.54 | 49.97 | 34.07 | 40.45 | 66.76 | 68.15
0.08 | 63.74 | 44.92 | 32.25 | 34.71 | 56.3 | 55.6

## ags_raw_long (2)
code_site | depth_m | sieve_mm | passants_pct
| 1 | 0.0015 | 10.76
| 1 | 0.004 | 12.22
| 1 | 0.0048 | 13.69
| 1 | 0.0076 | 15.16
| 1 | 0.013 | 17.6
| 1 | 0.0205 | 21.03
| 1 | 0.0315 | 24.94
| 1 | 0.0395 | 28.85
| 1 | 0.0525 | 31.29
| 1 | 0.08 | 37.99
| 1.5 | 0.0046 | 31.45
| 1.5 | 0.0071 | 33.23
| 1.5 | 0.012 | 36.45
| 1.5 | 0.02 | 39.03
| 1.5 | 0.0318 | 41.45
| 1.5 | 0.0415 | 44.35
| 1.5 | 0.057 | 46.77
| 1.5 | 0.08 | 50.58
| 2 | 0.013 | 33.37
| 2 | 0.021 | 36.97
| 2 | 0.033 | 40.58
| 2 | 0.0445 | 43.23
| 2 | 0.0623 | 45.09
| 2 | 0.08 | 50.24
| 1 | 0.0048 | 21.68
| 1 | 0.0075 | 24
| 1 | 0.0128 | 27.64
| 1 | 0.0203 | 32.01
| 1 | 0.0318 | 36.37
| 1 | 0.041 | 40.01
| 1 | 0.0555 | 42.82
| 1 | 0.08 | 47.9
| 1.5 | 0.005 | 21.82
| 1.5 | 0.008 | 25.6
| 1.5 | 0.014 | 32.73
| 1.5 | 0.0228 | 37.85
| 1.5 | 0.0348 | 42.08
| 1.5 | 0.047 | 45.64
| 1.5 | 0.0665 | 48.98
| 1.5 | 0.08 | 55.02
| 2 | 0.0046 | 38.18
| 2 | 0.0072 | 41.2
| 2 | 0.012 | 46.22
| 2 | 0.02 | 48.83
| 2 | 0.0315 | 52.25
| 2 | 0.041 | 56.27
| 2 | 0.0563 | 59.28
| 2 | 0.08 | 62.89
| 1 | 0.0043 | 30.71
| 1 | 0.0069 | 31.91
| 1 | 0.012 | 33.7
| 1 | 0.0193 | 35.76
| 1 | 0.0305 | 37.82
| 1 | 0.04 | 39.47
| 1 | 0.0555 | 40.57
| 1 | 0.08 | 45.89
| 1.5 | 0.0046 | 26.56
| 1.5 | 0.0072 | 27.99
| 1.5 | 0.012 | 30.41
| 1.5 | 0.02 | 33.41
| 1.5 | 0.0315 | 36.41
| 1.5 | 0.041 | 38.98
| 1.5 | 0.0563 | 41.27
| 1.5 | 0.08 | 44.68
| 2 | 0.0049 | 26.33
| 2 | 0.0077 | 28.28
| 2 | 0.013 | 32.18
| 2 | 0.0218 | 37.06
| 2 | 0.0335 | 42.33
| 2 | 0.0445 | 46.62
| 2 | 0.0615 | 49.54
| 2 | 0.08 | 53.1

## agt_raw_long (2)
code_site | depth_m | sieve_mm | mass_refus_cum_g | refus_cum_pct | passants_pct
| 1 | 0.0015 |  |  | 10.76
| 1 | 0.004 |  |  | 12.22
| 1 | 0.0048 |  |  | 13.69
| 1 | 0.0076 |  |  | 15.16
| 1 | 0.013 |  |  | 17.6 | code_site
| 1 | 0.0205 |  |  | 21.03
| 1 | 0.0315 |  |  | 24.94
| 1 | 0.0395 |  |  | 28.85
| 1 | 0.0525 |  |  | 31.29
| 1 | 0.08 | 63.53 | 62.01 | 37.99
| 1 | 0.16 | 123.35 | 52.82 | 47.18
| 1 | 0.315 | 136.41 | 34.99 | 65.01
| 1 | 0.63 | 52.79 | 15.27 | 84.73
| 1 | 1.25 | 9.51 | 7.64 | 92.36
| 1 | 2.5 | 10.4 | 6.27 | 93.73
| 1 | 5 | 28.8 | 4.77 | 95.23
| 1 | 10 | 4.17 | 0.6 | 99.4
| 1 | 20 | 0 | 0 | 100
| 1 | 31.5 | 0 | 0 | 100
| 1 | 40 | 0 | 0 | 100
| 1.5 | 0.0046 |  |  | 31.45
| 1.5 | 0.0071 |  |  | 33.23
| 1.5 | 0.012 |  |  | 36.45
| 1.5 | 0.02 |  |  | 39.03
| 1.5 | 0.0318 |  |  | 41.45
| 1.5 | 0.0415 |  |  | 44.35
| 1.5 | 0.057 |  |  | 46.77
| 1.5 | 0.08 | 52.6 | 49.42 | 50.58
| 1.5 | 0.16 | 112.04 | 41.59 | 58.41
| 1.5 | 0.315 | 110.32 | 24.91 | 75.09
| 1.5 | 0.63 | 49.11 | 8.49 | 91.51
| 1.5 | 1.25 | 7.04 | 1.18 | 98.82
| 1.5 | 2.5 | 0.67 | 0.13 | 99.87
| 1.5 | 5 | 0.21 | 0.03 | 99.97
| 1.5 | 10 | 0 | 0 | 100
| 1.5 | 20 | 0 | 0 | 100
| 1.5 | 31.5 | 0 | 0 | 100
| 1.5 | 40 | 0 | 0 | 100
| 2 | 0.013 |  |  | 33.37
| 2 | 0.021 |  |  | 36.97
| 2 | 0.033 |  |  | 40.58
| 2 | 0.0445 |  |  | 43.23
| 2 | 0.0623 |  |  | 45.09
| 2 | 0.08 | 57.64 | 49.76 | 50.24
| 2 | 0.16 | 11.58 | 41.26 | 58.74
| 2 | 0.315 | 111.99 | 24.82 | 75.18
| 2 | 0.63 | 48.64 | 8.32 | 91.68
| 2 | 1.25 | 7.25 | 1.15 | 98.85
| 2 | 2.5 | 0.57 | 0.08 | 99.92
| 2 | 5 | 0 | 0 | 100
| 2 | 10 | 0 | 0 | 100
| 2 | 20 | 0 | 0 | 100
| 2 | 31.5 | 0 | 0 | 100
| 2 | 40 | 0 | 0 | 100
| 1 | 0.0048 |  |  | 21.68
| 1 | 0.0075 |  |  | 24
| 1 | 0.0128 |  |  | 27.64
| 1 | 0.0203 |  |  | 32.01
| 1 | 0.0318 |  |  | 36.37
| 1 | 0.041 |  |  | 40.01
| 1 | 0.0555 |  |  | 42.82
| 1 | 0.08 | 73.79 | 52.1 | 47.9
| 1 | 0.16 | 121.76 | 41.3 | 58.7
DZOGBECOPE | 1 | 0.315 | 101.99 | 23.49 | 76.51
DZOGBECOPE | 1 | 0.63 | 40.78 | 8.57 | 91.43
DZOGBECOPE | 1 | 1.25 | 7.03 | 2.6 | 97.4
DZOGBECOPE | 1 | 2.5 | 3.26 | 1.57 | 98.43
DZOGBECOPE | 1 | 5 | 7.49 | 1.1 | 98.9
DZOGBECOPE | 1 | 10 |  |  | 100
DZOGBECOPE | 1 | 20 |  |  | 100
DZOGBECOPE | 1 | 31.5 |  |  | 100
DZOGBECOPE | 1 | 40 |  |  | 100
DZOGBECOPE | 1.5 | 0.005 |  |  | 21.82
DZOGBECOPE | 1.5 | 0.008 |  |  | 25.6
DZOGBECOPE | 1.5 | 0.014 |  |  | 32.73
DZOGBECOPE | 1.5 | 0.0228 |  |  | 37.85
DZOGBECOPE | 1.5 | 0.0348 |  |  | 42.08
DZOGBECOPE | 1.5 | 0.047 |  |  | 45.64
DZOGBECOPE | 1.5 | 0.0665 |  |  | 48.98
DZOGBECOPE | 1.5 | 0.08 | 69.76 | 44.98 | 55.02
DZOGBECOPE | 1.5 | 0.16 | 112.36 | 34.59 | 65.41
DZOGBECOPE | 1.5 | 0.315 | 85.85 | 17.86 | 82.14
DZOGBECOPE | 1.5 | 0.63 | 27.72 | 5.08 | 84.92
DZOGBECOPE | 1.5 | 1.25 | 4.44 | 0.96 | 99.04
DZOGBECOPE | 1.5 | 2.5 | 0.66 | 0.3 | 99.7
DZOGBECOPE | 1.5 | 5 | 1.33 | 0.2 | 99.8
DZOGBECOPE | 1.5 | 10 |  |  | 100
DZOGBECOPE | 1.5 | 20 |  |  | 100
DZOGBECOPE | 1.5 | 31.5 |  |  | 100
DZOGBECOPE | 1.5 | 40 |  |  | 100
DZOGBECOPE | 2 | 0.0046 |  |  | 38.18
DZOGBECOPE | 2 | 0.0072 |  |  | 41.2
DZOGBECOPE | 2 | 0.012 |  |  | 46.22
DZOGBECOPE | 2 | 0.02 |  |  | 48.83
DZOGBECOPE | 2 | 0.0315 |  |  | 52.25
DZOGBECOPE | 2 | 0.041 |  |  | 56.27
DZOGBECOPE | 2 | 0.0563 |  |  | 59.28
DZOGBECOPE | 2 | 0.08 | 57.95 | 37.11 | 62.89
DZOGBECOPE | 2 | 0.16 | 88.12 | 28.43 | 71.57
DZOGBECOPE | 2 | 0.315 | 68.45 | 15.23 | 84.77
DZOGBECOPE | 2 | 0.63 | 22.68 | 4.97 | 95.03
DZOGBECOPE | 2 | 1.25 | 5.85 | 1.57 | 98.43
DZOGBECOPE | 2 | 2.5 | 1.46 | 0.7 | 99.3
DZOGBECOPE | 2 | 5 | 3.18 | 0.48 | 99.52
DZOGBECOPE | 2 | 10 |  |  | 100
DZOGBECOPE | 2 | 20 |  |  | 100
DZOGBECOPE | 2 | 31.5 |  |  | 100
DZOGBECOPE | 2 | 40 |  |  | 100
TEKPO | 1 | 0.0043 |  |  | 30.71
TEKPO | 1 | 0.0069 |  |  | 31.91
TEKPO | 1 | 0.012 |  |  | 33.7
TEKPO | 1 | 0.0193 |  |  | 35.76
TEKPO | 1 | 0.0305 |  |  | 37.82
TEKPO | 1 | 0.04 |  |  | 39.47
TEKPO | 1 | 0.0555 |  |  | 40.57
TEKPO | 1 | 0.08 | 43.6 | 54.11 | 45.89
TEKPO | 1 | 0.16 | 133.31 | 47.76 | 52.24
TEKPO | 1 | 0.315 | 139.37 | 28.36 | 71.64
TEKPO | 1 | 0.63 | 51.91 | 8.08 | 91.92
TEKPO | 1 | 1.25 | 3.13 | 0.52 | 99.48
TEKPO | 1 | 2.5 | 0.47 | 0.07 | 99.93
TEKPO | 1 | 5 |  |  | 100
TEKPO | 1 | 10 |  |  | 100
TEKPO | 1 | 20 |  |  | 100
TEKPO | 1 | 31.5 |  |  | 100
TEKPO | 1 | 40 |  |  | 100
TEKPO | 1.5 | 0.0046 |  |  | 26.56
TEKPO | 1.5 | 0.0072 |  |  | 27.99
TEKPO | 1.5 | 0.012 |  |  | 30.41
TEKPO | 1.5 | 0.02 |  |  | 33.41
TEKPO | 1.5 | 0.0315 |  |  | 36.41
TEKPO | 1.5 | 0.041 |  |  | 38.98
TEKPO | 1.5 | 0.0563 |  |  | 41.27
TEKPO | 1.5 | 0.08 | 45.39 | 55.32 | 44.68
TEKPO | 1.5 | 0.16 | 138.23 | 48.68 | 51.32
TEKPO | 1.5 | 0.315 | 143.92 | 28.47 | 71.53
TEKPO | 1.5 | 0.63 | 48.02 | 7.42 | 92.58
TEKPO | 1.5 | 1.25 | 2.75 | 0.4 | 99.6
TEKPO | 1.5 | 2.5 |  |  | 100
TEKPO | 1.5 | 5 |  |  | 100
TEKPO | 1.5 | 10 |  |  | 100
TEKPO | 1.5 | 20 |  |  | 100
TEKPO | 1.5 | 31.5 |  |  | 100
TEKPO | 1.5 | 40 |  |  | 100
TEKPO | 2 | 0.0049 |  |  | 26.33
TEKPO | 2 | 0.0077 |  |  | 28.28
TEKPO | 2 | 0.013 |  |  | 32.18
TEKPO | 2 | 0.0218 |  |  | 37.06
TEKPO | 2 | 0.0335 |  |  | 42.33
TEKPO | 2 | 0.0445 |  |  | 46.62
TEKPO | 2 | 0.0615 |  |  | 49.54
TEKPO | 2 | 0.08 | 39.57 | 46.9 | 53.1
TEKPO | 2 | 0.16 | 108.98 | 41.05 | 58.95
TEKPO | 2 | 0.315 | 121.25 | 24.81 | 75.19
TEKPO | 2 | 0.63 | 43.52 | 6.9 | 93.1
TEKPO | 2 | 1.25 | 3.11 | 0.47 | 99.53
TEKPO | 2 | 2.5 | 0.05 | 0.01 | 99.99
TEKPO | 2 | 5 |  |  | 100
TEKPO | 2 | 10 |  |  | 100
TEKPO | 2 | 20 |  |  | 100
TEKPO | 2 | 31.5 |  |  | 100
TEKPO | 2 | 40 |  |  | 100

## agt_raw_long
code_site | depth_m | sieve_mm | mass_refus_cum_g | refus_cum_pct | passants_pct
APEHEME | 1 | 0.0015 |  |  | 10.76
APEHEME | 1 | 0.004 |  |  | 12.22
APEHEME | 1 | 0.0048 |  |  | 13.69
APEHEME | 1 | 0.0076 |  |  | 15.16
APEHEME | 1 | 0.013 |  |  | 17.6 | code_site
APEHEME | 1 | 0.0205 |  |  | 21.03
APEHEME | 1 | 0.0315 |  |  | 24.94
APEHEME | 1 | 0.0395 |  |  | 28.85
APEHEME | 1 | 0.0525 |  |  | 31.29
APEHEME | 1 | 0.08 | 63.53 | 62.01 | 37.99
APEHEME | 1 | 0.16 | 123.35 | 52.82 | 47.18
APEHEME | 1 | 0.315 | 136.41 | 34.99 | 65.01
APEHEME | 1 | 0.63 | 52.79 | 15.27 | 84.73
APEHEME | 1 | 1.25 | 9.51 | 7.64 | 92.36
APEHEME | 1 | 2.5 | 10.4 | 6.27 | 93.73
APEHEME | 1 | 5 | 28.8 | 4.77 | 95.23
APEHEME | 1 | 10 | 4.17 | 0.6 | 99.4
APEHEME | 1 | 20 | 0 | 0 | 100
APEHEME | 1 | 31.5 | 0 | 0 | 100
APEHEME | 1 | 40 | 0 | 0 | 100
APEHEME | 1.5 | 0.0046 |  |  | 31.45
APEHEME | 1.5 | 0.0071 |  |  | 33.23
APEHEME | 1.5 | 0.012 |  |  | 36.45
APEHEME | 1.5 | 0.02 |  |  | 39.03
APEHEME | 1.5 | 0.0318 |  |  | 41.45
APEHEME | 1.5 | 0.0415 |  |  | 44.35
APEHEME | 1.5 | 0.057 |  |  | 46.77
APEHEME | 1.5 | 0.08 | 52.6 | 49.42 | 50.58
APEHEME | 1.5 | 0.16 | 112.04 | 41.59 | 58.41
APEHEME | 1.5 | 0.315 | 110.32 | 24.91 | 75.09
APEHEME | 1.5 | 0.63 | 49.11 | 8.49 | 91.51
APEHEME | 1.5 | 1.25 | 7.04 | 1.18 | 98.82
APEHEME | 1.5 | 2.5 | 0.67 | 0.13 | 99.87
APEHEME | 1.5 | 5 | 0.21 | 0.03 | 99.97
APEHEME | 1.5 | 10 | 0 | 0 | 100
APEHEME | 1.5 | 20 | 0 | 0 | 100
APEHEME | 1.5 | 31.5 | 0 | 0 | 100
APEHEME | 1.5 | 40 | 0 | 0 | 100
APEHEME | 2 | 0.013 |  |  | 33.37
APEHEME | 2 | 0.021 |  |  | 36.97
APEHEME | 2 | 0.033 |  |  | 40.58
APEHEME | 2 | 0.0445 |  |  | 43.23
APEHEME | 2 | 0.0623 |  |  | 45.09
APEHEME | 2 | 0.08 | 57.64 | 49.76 | 50.24
APEHEME | 2 | 0.16 | 11.58 | 41.26 | 58.74
APEHEME | 2 | 0.315 | 111.99 | 24.82 | 75.18
APEHEME | 2 | 0.63 | 48.64 | 8.32 | 91.68
APEHEME | 2 | 1.25 | 7.25 | 1.15 | 98.85
APEHEME | 2 | 2.5 | 0.57 | 0.08 | 99.92
APEHEME | 2 | 5 | 0 | 0 | 100
APEHEME | 2 | 10 | 0 | 0 | 100
APEHEME | 2 | 20 | 0 | 0 | 100
APEHEME | 2 | 31.5 | 0 | 0 | 100
APEHEME | 2 | 40 | 0 | 0 | 100
DZOGBECOPE | 1 | 0.0048 |  |  | 21.68
DZOGBECOPE | 1 | 0.0075 |  |  | 24
DZOGBECOPE | 1 | 0.0128 |  |  | 27.64
DZOGBECOPE | 1 | 0.0203 |  |  | 32.01
DZOGBECOPE | 1 | 0.0318 |  |  | 36.37
DZOGBECOPE | 1 | 0.041 |  |  | 40.01
DZOGBECOPE | 1 | 0.0555 |  |  | 42.82
DZOGBECOPE | 1 | 0.08 | 73.79 | 52.1 | 47.9
DZOGBECOPE | 1 | 0.16 | 121.76 | 41.3 | 58.7
DZOGBECOPE | 1 | 0.315 | 101.99 | 23.49 | 76.51
DZOGBECOPE | 1 | 0.63 | 40.78 | 8.57 | 91.43
DZOGBECOPE | 1 | 1.25 | 7.03 | 2.6 | 97.4
DZOGBECOPE | 1 | 2.5 | 3.26 | 1.57 | 98.43
DZOGBECOPE | 1 | 5 | 7.49 | 1.1 | 98.9
DZOGBECOPE | 1 | 10 |  |  | 100
DZOGBECOPE | 1 | 20 |  |  | 100
DZOGBECOPE | 1 | 31.5 |  |  | 100
DZOGBECOPE | 1 | 40 |  |  | 100
DZOGBECOPE | 1.5 | 0.005 |  |  | 21.82
DZOGBECOPE | 1.5 | 0.008 |  |  | 25.6
DZOGBECOPE | 1.5 | 0.014 |  |  | 32.73
DZOGBECOPE | 1.5 | 0.0228 |  |  | 37.85
DZOGBECOPE | 1.5 | 0.0348 |  |  | 42.08
DZOGBECOPE | 1.5 | 0.047 |  |  | 45.64
DZOGBECOPE | 1.5 | 0.0665 |  |  | 48.98
DZOGBECOPE | 1.5 | 0.08 | 69.76 | 44.98 | 55.02
DZOGBECOPE | 1.5 | 0.16 | 112.36 | 34.59 | 65.41
DZOGBECOPE | 1.5 | 0.315 | 85.85 | 17.86 | 82.14
DZOGBECOPE | 1.5 | 0.63 | 27.72 | 5.08 | 84.92
DZOGBECOPE | 1.5 | 1.25 | 4.44 | 0.96 | 99.04
DZOGBECOPE | 1.5 | 2.5 | 0.66 | 0.3 | 99.7
DZOGBECOPE | 1.5 | 5 | 1.33 | 0.2 | 99.8
DZOGBECOPE | 1.5 | 10 |  |  | 100
DZOGBECOPE | 1.5 | 20 |  |  | 100
DZOGBECOPE | 1.5 | 31.5 |  |  | 100
DZOGBECOPE | 1.5 | 40 |  |  | 100
DZOGBECOPE | 2 | 0.0046 |  |  | 38.18
DZOGBECOPE | 2 | 0.0072 |  |  | 41.2
DZOGBECOPE | 2 | 0.012 |  |  | 46.22
DZOGBECOPE | 2 | 0.02 |  |  | 48.83
DZOGBECOPE | 2 | 0.0315 |  |  | 52.25
DZOGBECOPE | 2 | 0.041 |  |  | 56.27
DZOGBECOPE | 2 | 0.0563 |  |  | 59.28
DZOGBECOPE | 2 | 0.08 | 57.95 | 37.11 | 62.89
DZOGBECOPE | 2 | 0.16 | 88.12 | 28.43 | 71.57
DZOGBECOPE | 2 | 0.315 | 68.45 | 15.23 | 84.77
DZOGBECOPE | 2 | 0.63 | 22.68 | 4.97 | 95.03
DZOGBECOPE | 2 | 1.25 | 5.85 | 1.57 | 98.43
DZOGBECOPE | 2 | 2.5 | 1.46 | 0.7 | 99.3
DZOGBECOPE | 2 | 5 | 3.18 | 0.48 | 99.52
DZOGBECOPE | 2 | 10 |  |  | 100
DZOGBECOPE | 2 | 20 |  |  | 100
DZOGBECOPE | 2 | 31.5 |  |  | 100
DZOGBECOPE | 2 | 40 |  |  | 100
TEKPO | 1 | 0.0043 |  |  | 30.71
TEKPO | 1 | 0.0069 |  |  | 31.91
TEKPO | 1 | 0.012 |  |  | 33.7
TEKPO | 1 | 0.0193 |  |  | 35.76
TEKPO | 1 | 0.0305 |  |  | 37.82
TEKPO | 1 | 0.04 |  |  | 39.47
TEKPO | 1 | 0.0555 |  |  | 40.57
TEKPO | 1 | 0.08 | 43.6 | 54.11 | 45.89
TEKPO | 1 | 0.16 | 133.31 | 47.76 | 52.24
TEKPO | 1 | 0.315 | 139.37 | 28.36 | 71.64
TEKPO | 1 | 0.63 | 51.91 | 8.08 | 91.92
TEKPO | 1 | 1.25 | 3.13 | 0.52 | 99.48
TEKPO | 1 | 2.5 | 0.47 | 0.07 | 99.93
TEKPO | 1 | 5 |  |  | 100
TEKPO | 1 | 10 |  |  | 100
TEKPO | 1 | 20 |  |  | 100
TEKPO | 1 | 31.5 |  |  | 100
TEKPO | 1 | 40 |  |  | 100
TEKPO | 1.5 | 0.0046 |  |  | 26.56
TEKPO | 1.5 | 0.0072 |  |  | 27.99
TEKPO | 1.5 | 0.012 |  |  | 30.41
TEKPO | 1.5 | 0.02 |  |  | 33.41
TEKPO | 1.5 | 0.0315 |  |  | 36.41
TEKPO | 1.5 | 0.041 |  |  | 38.98
TEKPO | 1.5 | 0.0563 |  |  | 41.27
TEKPO | 1.5 | 0.08 | 45.39 | 55.32 | 44.68
TEKPO | 1.5 | 0.16 | 138.23 | 48.68 | 51.32
TEKPO | 1.5 | 0.315 | 143.92 | 28.47 | 71.53
TEKPO | 1.5 | 0.63 | 48.02 | 7.42 | 92.58
TEKPO | 1.5 | 1.25 | 2.75 | 0.4 | 99.6
TEKPO | 1.5 | 2.5 |  |  | 100
TEKPO | 1.5 | 5 |  |  | 100
TEKPO | 1.5 | 10 |  |  | 100
TEKPO | 1.5 | 20 |  |  | 100
TEKPO | 1.5 | 31.5 |  |  | 100
TEKPO | 1.5 | 40 |  |  | 100
TEKPO | 2 | 0.0049 |  |  | 26.33
TEKPO | 2 | 0.0077 |  |  | 28.28
TEKPO | 2 | 0.013 |  |  | 32.18
TEKPO | 2 | 0.0218 |  |  | 37.06
TEKPO | 2 | 0.0335 |  |  | 42.33
TEKPO | 2 | 0.0445 |  |  | 46.62
TEKPO | 2 | 0.0615 |  |  | 49.54
TEKPO | 2 | 0.08 | 39.57 | 46.9 | 53.1
TEKPO | 2 | 0.16 | 108.98 | 41.05 | 58.95
TEKPO | 2 | 0.315 | 121.25 | 24.81 | 75.19
TEKPO | 2 | 0.63 | 43.52 | 6.9 | 93.1
TEKPO | 2 | 1.25 | 3.11 | 0.47 | 99.53
TEKPO | 2 | 2.5 | 0.05 | 0.01 | 99.99
TEKPO | 2 | 5 |  |  | 100
TEKPO | 2 | 10 |  |  | 100
TEKPO | 2 | 20 |  |  | 100
TEKPO | 2 | 31.5 |  |  | 100
TEKPO | 2 | 40 |  |  | 100

## ags_raw_long
code_site | depth_m | sieve_mm | passants_pct
APEHEME | 1 | 0.0015 | 10.76
APEHEME | 1 | 0.004 | 12.22
APEHEME | 1 | 0.0048 | 13.69
APEHEME | 1 | 0.0076 | 15.16
APEHEME | 1 | 0.013 | 17.6
APEHEME | 1 | 0.0205 | 21.03
APEHEME | 1 | 0.0315 | 24.94
APEHEME | 1 | 0.0395 | 28.85
APEHEME | 1 | 0.0525 | 31.29
APEHEME | 1 | 0.08 | 37.99
APEHEME | 1.5 | 0.0046 | 31.45
APEHEME | 1.5 | 0.0071 | 33.23
APEHEME | 1.5 | 0.012 | 36.45
APEHEME | 1.5 | 0.02 | 39.03
APEHEME | 1.5 | 0.0318 | 41.45
APEHEME | 1.5 | 0.0415 | 44.35
APEHEME | 1.5 | 0.057 | 46.77
APEHEME | 1.5 | 0.08 | 50.58
APEHEME | 2 | 0.013 | 33.37
APEHEME | 2 | 0.021 | 36.97
APEHEME | 2 | 0.033 | 40.58
APEHEME | 2 | 0.0445 | 43.23
APEHEME | 2 | 0.0623 | 45.09
APEHEME | 2 | 0.08 | 50.24
DZOGBECOPE | 1 | 0.0048 | 21.68
DZOGBECOPE | 1 | 0.0075 | 24
DZOGBECOPE | 1 | 0.0128 | 27.64
DZOGBECOPE | 1 | 0.0203 | 32.01
DZOGBECOPE | 1 | 0.0318 | 36.37
DZOGBECOPE | 1 | 0.041 | 40.01
DZOGBECOPE | 1 | 0.0555 | 42.82
DZOGBECOPE | 1 | 0.08 | 47.9
DZOGBECOPE | 1.5 | 0.005 | 21.82
DZOGBECOPE | 1.5 | 0.008 | 25.6
DZOGBECOPE | 1.5 | 0.014 | 32.73
DZOGBECOPE | 1.5 | 0.0228 | 37.85
DZOGBECOPE | 1.5 | 0.0348 | 42.08
DZOGBECOPE | 1.5 | 0.047 | 45.64
DZOGBECOPE | 1.5 | 0.0665 | 48.98
DZOGBECOPE | 1.5 | 0.08 | 55.02
DZOGBECOPE | 2 | 0.0046 | 38.18
DZOGBECOPE | 2 | 0.0072 | 41.2
DZOGBECOPE | 2 | 0.012 | 46.22
DZOGBECOPE | 2 | 0.02 | 48.83
DZOGBECOPE | 2 | 0.0315 | 52.25
DZOGBECOPE | 2 | 0.041 | 56.27
DZOGBECOPE | 2 | 0.0563 | 59.28
DZOGBECOPE | 2 | 0.08 | 62.89
TEKPO | 1 | 0.0043 | 30.71
TEKPO | 1 | 0.0069 | 31.91
TEKPO | 1 | 0.012 | 33.7
TEKPO | 1 | 0.0193 | 35.76
TEKPO | 1 | 0.0305 | 37.82
TEKPO | 1 | 0.04 | 39.47
TEKPO | 1 | 0.0555 | 40.57
TEKPO | 1 | 0.08 | 45.89
TEKPO | 1.5 | 0.0046 | 26.56
TEKPO | 1.5 | 0.0072 | 27.99
TEKPO | 1.5 | 0.012 | 30.41
TEKPO | 1.5 | 0.02 | 33.41
TEKPO | 1.5 | 0.0315 | 36.41
TEKPO | 1.5 | 0.041 | 38.98
TEKPO | 1.5 | 0.0563 | 41.27
TEKPO | 1.5 | 0.08 | 44.68
TEKPO | 2 | 0.0049 | 26.33
TEKPO | 2 | 0.0077 | 28.28
TEKPO | 2 | 0.013 | 32.18
TEKPO | 2 | 0.0218 | 37.06
TEKPO | 2 | 0.0335 | 42.33
TEKPO | 2 | 0.0445 | 46.62
TEKPO | 2 | 0.0615 | 49.54
TEKPO | 2 | 0.08 | 53.1

## data_issues
sheet | row_index | column | issue | note
agt_raw_long | 0 | DZOGBECOPE@1.5m@0.63mm | value_mismatch | Passants 0.63mm = 84.92 (raw all) vs 94.92 (partie 1). Vérifier la bonne valeur.
agt_raw_long | 0 | APEHEME@2.0m@0.0445mm | minor_diff | Passants 0.0445mm = 43.23 (raw all) vs 43.29 (partie 1). Écart négligeable, à confirmer.
agt_raw_long | 0 | DZOGBECOPE@1.0m@0.0555mm | minor_diff | Passants 0.0555mm = 42.82 (raw all) vs 42.92 (partie 1). Écart négligeable, à confirmer.

## atterberg
code_site | depth_m | wl | wp | ip
ANIE | 1 | 61.56 | 24.11 | 37.45
ANIE | 1.5 | 35.08 | 21.07 | 14
ANIE | 2 | 24.19 | 17.5 | 6.69
NYAMASSILA | 1 | 52.59 | 25.48 | 27.11
NYAMASSILA | 1.5 | 53.48 | 24.23 | 29.25
NYAMASSILA | 2 | 52.01 | 21.5 | 30.51

## vbs
code_site | depth_m | vbs | commentaire
ANIE | 1 | 8 | Sol Argileux
ANIE | 1.5 | 4.8 | Sol limoneux argileux
ANIE | 2 | 2 | Sol limoneux argileux
NYAMASSILA | 1 | 2 | Sol limoneux argileux
NYAMASSILA | 1.5 | 2 | Sol limoneux argileux
NYAMASSILA | 2 | 7.33 | Sol argileux

## teneur_eau
code_site | depth_m | w | is | ic | ig
ANIE | 1 | 14.79 |  | 1.47 | 0.304
ANIE | 1.5 | 16.21 |  | 2.25 | 0.174
ANIE | 2 | 15.45 |  | 3.3 | 0.378
NYAMASSILA | 1 | 3.39 |  | 1.51 | 0.078
NYAMASSILA | 1.5 | 5.3 |  | 1.55 | 0.083
NYAMASSILA | 2 | 6.19 |  | 1.53 | 0.062

## classification
code_site | depth_m | hrb | unified
APEHEME | 1 | A-4 | Sol argileux peu plastique
APEHEME | 1.5 | A-6 | Sol argileux peu plastique
APEHEME | 2 | A-6 | Sol argileux peu plastique
DZOGBECOPE | 1 | A-6 | Sol argileux peu plastique
DZOGBECOPE | 1.5 | A-7-6 | Sol argileux peu plastique
DZOGBECOPE | 2 | A-6 | Sol argileux peu plastique
TEKPO | 1 | A-6 | Sol argileux peu plastique
TEKPO | 1.5 | A-6 | Sol argileux peu plastique
TEKPO | 2 | A-6 | Sol argileux peu plastique

## sondages
code_site | localite | date | source | lat | lon | adm1 | adm2 | adm3
ANIE | ANIE | 2021-07-01 | AOKNDOR Tigana Messanh |  |  |  |  | ANIE
NNYMASSILA | NNYMASSILA | 2021-07-01 | AOKNDOR Tigana Messanh |  |  |  |  | ANIE

## echantillons
code_site | depth_m | date | laboratory | rho_s_gcm3 | water_content_w | is_index
ANIE | 1 |  |  | 2.606 | 18.07
ANIE | 1.5 |  |  | 2.562 | 6.09
ANIE | 2 |  |  | 2.484 | 9.15
NYAMASSILA | 1 |  |  |  | 5.24
NYAMASSILA | 1.5 |  |  |  | 5.84
NYAMASSILA | 2 |  |  |  | 3.3

## meta
key | value
author | NICABOU Ninsao Vianney
generated_at | 2025-10-24 20:14
note | Import structuré depuis données brutes (partie 1)

## Tableau A1
RESULTAT D'ESSAI DE DENSITE à DES DIFFERENTS PROFONDEURS
| Echantillons | ANIE 1m |  |  | ANIE 1,5m |  |  | ANIE 2 m
| N° du Picno | 1 | 2 | 3 | 1 | 2 | 3 | 1 | 2 | 3
| Sol sec ms (g) | 25.01 | 25.13 | 25.11 | 25.04 | 25.07 | 25.03 | 25 | 25 | 25
| Picno mp (g) | 49.7 | 44.33 | 42.44 | 40.11 | 44.8 | 44.64 | 41.4 | 44.74 | 44.64
| Picno + Eau m'o (g) | 148.63 | 143.32 | 141.25 | 140.25 | 144.11 | 143.69 | 140.25 | 144.11 | 143.69
| Temperature de l'eau To (°C ) | 28 | 27.7 | 28.7 | 29 | 28.9 | 28.9 | 28.6 | 28.1 | 28.6
| 1ére correction dmo (g) | -0.116 | -0.168 | -0.194 | -0.202 | -0.199 | -0.194 | -0.191 | -0.178 | -0.191
| Masse corrigée mo= m'o+dmo (g) | 148.454 | 143.252 | 141.056 | 140.048 | 143.911 | 143.496 | 140.059 | 143.932 | 143.499
| Picno+ Ech. Sec m1 (g) | 74.71 | 69.46 | 67.55 | 66.37 | 69.81 | 69.67 | 66.37 | 69.81 | 69.67
| Calcul de l'Ech. Sec ms = m1-mp (g) | 25 | 25.13 | 25.11 | 25.56 | 25.01 | 25.03 | 24.97 | 25.07 | 25.03
| Picno +Ech. Sec+Eau m'2 (g) | 163.7 | 158.71 | 156.58 | 155.64 | 159.65 | 159.32 | 155.64 | 159.65 | 159.32
| Temperature de la solution T2 (°C ) | 29.6 | 30 | 29.8 | 28.7 | 28.7 | 28.9 | 29.7 | 29.6 | 29.8
| 2ém correction dm2 (g) | -0.218 | -0.229 | -0.223 | -0.229 | -0.229 | -0.199 | -0.222 | -0.223 | -0.223
| Masse Corrrigée m2 = m'2+ dm2 (g) | 163.482 | 158.481 | 156.357 | 155.411 | 159.421 | 159.121 | 155.419 | 159.427 | 159.097
| Poids Specifiques Elementaire Gs | 2.506 | 2.538 | 2.56 | 2.507 | 2.633 | 2.661 | 2.598 | 2.618 | 2.654
|  | 0.0326 | 0.0218 | 0.0544 | 0.126 | 0.0287 | 0.1547 | 0.0199 | 0.0355 | 0.0554
| MOYENNE |  | 2.5345 |  |  | 2.6002 |  |  | 2.6234

## Tableau A2
RESULTATS D'ESSAI DE DENSITE à 1m DE PROFONDEUR
| Echantillons | NYAMASSILA 1m |  |  | NYAMASSILA 1,5m |  |  | NYAMASSILA 2 m
| N° du Picno | 1 | 2 | 3 | 1 | 2 | 3 | 1 | 2 | 3
| Sol sec ms (g) | 25 | 25.04 | 25.05 | 25.01 | 25 | 25.02 | 25 | 25 | 25
| Picno mp (g) | 42.52 | 44.95 | 49.76 | 44.32 | 49.7 | 42.31 | 44.74 | 44.65 | 41.35
| Picno + Eau m'o (g) | 141.44 | 144.05 | 148.55 | 143.42 | 148.67 | 141.38 | 143.98 | 163.65 | 140.22
| Temperature de l'eau To (°C ) | 28 | 28.6 | 28.3 | 28.7 | 28.7 | 28.5 | 28.7 | 28.7 | 28.5
| 1ére correction dmo (g) | -0.176 | -0.196 | -0.183 | -0.194 | -0.194 | -0.189 | -0.194 | -0.194 | -0.189
| Masse corrigée mo= m'o+dmo (g) | 141.26 | 144.304 | 148.367 | 143.226 | 148.416 | 141.191 | 143.786 | 144.05 | 140.031
| Picno+ Ech. Sec m1 (g) | 67.52 | 69.09 | 74.81 | 69.32 | 64.74 | 67.33 | 69.74 | 69.65 | 66.35
| Calcul de l'Ech. Sec ms = m1-mp (g) | 25 | 25.04 | 25.05 | 25.01 | 25 | 25.02 | 25 | 25 | 25
| Picno +Ech. Sec+Eau m'2 (g) | 157.07 | 159.68 | 164.41 | 158.95 | 164.1 | 156.89 | 159.45 | 160 | 155.84
| Temperature de la solution T2 (°C ) | 29.8 | 29.9 | 29.9 | 29.9 | 29.8 | 29.9 | 29.9 | 29.8 | 29.9
| 2ém correction dm2 (g) | -0.223 | -0.226 | -0.226 | -0.226 | -0.223 | -0.226 | -0.226 | -0.223 | -0.226
| Masse Corrrigée m2 = m'2+ dm2 (g) | 156.827 | 159.454 | 164.184 | 158.724 | 163.877 | 156.664 | 159.224 | 160 | 155.2492
| Poids Specifiques Elementaire Gs | 2.65 | 2.532 | 2.713 | 2.629 | 2.604 | 2.621 | 2.615 | 2.762 | 2.492
|  | 0.1184 | -0.1812 | 0.0628 | 0.0249 | -0.0163 | -0.0086 | -0.1479 | 0.2702 | -0.1222
| MOYENNE |  | 2.6317 |  |  | 2.6182 |  |  | 2.6231