## granulo_tamisage_large
sieve_mm | LAHE@1.0 | LAHE@1.5 | LAHE@2 | BATO@1.0 | BATO@1.5 | BATO@2.0 | KPOTA@1.0 | KPOTA@1.5 | KPOTA@2.0
31.5 | 100 | 100 | 100
25 | 100 | 100 | 99.29
20 | 100 | 100 | 97.72 | 100 | 100 | 100
16 | 100 | 100 | 96.73 | 100 | 100 | 100 | 100 | 100 | 100
12.5 | 100 | 99.17 | 96.13 | 99.87 | 99.74 | 100 | 99.74 | 100 | 99.85
10 | 100 | 98.96 | 95.89 | 99.73 | 99.52 | 100 | 99.61 | 99.92 | 99.85
8 | 99.96 | 98.64 | 95.19 | 99.25 | 99.35 | 100 | 99.45 | 99.66 | 99.72
6.3 | 99.91 | 98.49 | 95.01 | 99.08 | 99.17 | 99.84 | 99.17 | 99.33 | 99.59
5 | 99.78 | 98.2 | 94.72 | 97.73 | 98.95 | 99.7 | 98.8 | 99.07 | 99.32
4 | 99.16 | 97.81 | 94.45 | 96.61 | 98.7 | 99.5 | 98.14 | 98.41 | 98.91
3.15 | 96.66 | 96.94 | 93.8 | 94.97 | 98.14 | 99.06 | 96.98 | 97.47 | 98.18
2.5 | 92.3 | 95.52 | 92.78 | 92.77 | 97.13 | 98.49 | 95.33 | 96 | 96.88
2 | 87.83 | 93.27 | 91.04 | 89.52 | 95.38 | 97.15 | 92.47 | 93.8 | 94.55
1.6 | 84.76 | 90.75 | 88.78 | 86.06 | 93.05 | 95.07 | 88.83 | 90.4 | 90.28
1.25 | 82.39 | 88.13 | 86.1 | 82.09 | 89.51 | 91.79 | 84.81 | 85.45 | 85.5
1 | 80.16 | 85.47 | 83.3 | 78.67 | 85.35 | 87.81 | 81.03 | 79.8 | 79.49
0.8 | 77.39 | 82.13 | 80.08 | 75.19 | 79.88 | 82.63 | 77.13 | 70.66 | 72.16
0.63 | 75.19 | 80.36 | 77.88 | 72.9 | 76.14 | 78.68 | 74.91 | 65.03 | 66.77
0.5 | 72.8 | 77.91 | 75.06 | 70.84 | 71.61 | 73.79 | 71.93 | 60.08 | 60.46
0.4 | 70.36 | 75.21 | 71.66 | 68.72 | 66.13 | 67.52 | 68.89 | 52.92 | 54.36
0.315 | 68.5 | 71.59 | 67.57 | 67.01 | 61.65 | 60.93 | 65.96 | 43.62 | 46.36
0.25 | 66.54 | 69.42 | 63.64 | 65.57 | 58.26 | 55.95 | 63.37 | 39.5 | 39.89
0.2 | 64.15 | 66.59 | 58.31 | 63.84 | 54.98 | 50.88 | 60.73 | 34.11 | 34.26
0.16 | 61.99 | 62.88 | 53.22 | 61.94 | 52.16 | 47.28 | 58.24 | 30.35 | 30.4
0.125 | 61.11 | 59.94 | 49.27 | 60.01 | 50.77 | 43.87 | 56.21 | 27.39 | 28.77
0.1 | 60.08 | 58.27 | 46.89 | 59.2 | 50.02 | 42.68 | 55.34 | 26.28 | 26.86
0.08 | 59.69 | 56.36 | 44.61 | 57.93 | 49.28 | 40.54 | 54.12 | 23.83 | 26.06

## granulo_sedimento_large
sieve_mm | LAHE@1.0 | LAHE@1.5 | LAHE@2.0 | BATO@1.0 | BATO@1.5 | BATO@2.0 | KPOTA@1.0 | KPOTA@1.5 | KPOTA@2.0
0.065 | 55.14 | 49.48 | 43.03 |  |  |  | 52.98
0.047 | 48 | 45.01 | 39.31 | 40.93 | 40.94 | 34.94
0.033 | 46.8 | 42.78 | 36.52 | 39.94 | 39.95 | 34.09 | 49.69 | 17.87 | 21.47
0.021 | 46.8 | 40.54 | 34.66 | 39.94 | 38.96 | 30.71
0.015 | 45.61 | 38.31 | 31.88 | 38.95 | 37.97 | 29.01 | 46.4 | 15.26 | 20.41
0.01 | 45.61 | 36.08 | 30.02 | 37.96 | 35.99 | 27.32 | 45.31 | 14.22 | 19.88
0.007 | 44.42 | 34.96 | 30.02 | 37.96 | 35 | 25.63 | 44.21 | 13.18 | 19.34
0.005 | 44.42 | 33.84 | 28.16 | 37.96 | 34.01 | 24.79 | 43.11 | 12.66 | 19.34
0.005 | 43.23 | 32.72 | 26.3
0.00124 | 42.04 | 30.49 | 26.3
0.066 |  |  |  | 43.12 | 43.92 | 36.78
0.003 |  |  |  | 34.98 | 32.02 | 23.94 | 39.82 | 12.14 | 18.81
0.00125 |  |  |  | 33 | 30.44 | 21.4 | 36.53 | 10.57 | 18.28
0.046 | [6 empty] | 50.79 | 19.95 | 22.01
0.02 | [6 empty] | 49.69 | 15.78 | 20.94

## atterberg
code_site | depth_m | wl | wp | ip
LAHE | 1 | 63 | 24 | 39
LAHE | 1.5 | 56 | 24 | 32
LAHE | 2 | 44 | 23 | 21
BATO | 1 | 69 | 42 | 27
BATO | 1.5 | 51 | - | -
BATO | 2 | 47 | - | -
KPOTA | 1 | 67 | 27 | 40
KPOTA | 1.5 | 40 | - | -
KPOTA | 2 | 43 | - | -

## vbs
code_site | depth_m | vbs | commentaire
LAHE | 1 | 7 | sol argileux
LAHE | 1.5 | 6 | sol argileux
LAHE | 2 | 5 | sol limoneux de plasticité moyenne
BATO | 1 | 6 | sol argileux
BATO | 1.5 | 5 | sol limoneux de plasticité moyenne
BATO | 2 | 5 | sol limoneux de plasticité moyenne
KPOTA | 1 | 6 | sol argileux
KPOTA | 1.5 | 5 | sol limoneux de plasticité moyenne
KPOTA | 2 | 5 | sol limoneux de plasticité moyenne

## teneur_eau
code_site | depth_m | w | is
LAHE | 1 | 63 | 7.55
LAHE | 1.5 | 56 | 6.28
LAHE | 2 | 44 | 4.28
BATO | 1 | 69 | 8.1
BATO | 1.5 | 51 | 0.455
BATO | 2 | 47 | 0.455
KPOTA | 1 | 67 | 7.74
KPOTA | 1.5 | 40 | 0.455
KPOTA | 2 | 43 | 0.455

## classification
code_site | depth_m | hrb | unified
LAHE | 1 | A-7-5 | Sol limoneux très plastique
LAHE | 1.5 | A-7-5 | Sol limoneux très plastique
LAHE | 2 | A-7-5 | Sol argileux peu plastique
BATO | 1 | A-7-5 | Sol argileux très plastique
BATO | 1.5 | - | Sol organique très plastique
BATO | 2 | - | Sol organique peu plastique
KPOTA | 1 | A-7-5 | Sol limoneux très plastique
KPOTA | 1.5 | A-1b | Sol organique peu plastique
KPOTA | 2 | A-2-5 | Sol organique peu plastique

## sondages
code_site | localite | date | source | lat | lon | adm1 | adm2 | adm3
LAHE | Apeheme | 2023-07-01 | APEDJINOU Vingnon Shalom |  |  |  |  | HAHO
BATO | Davie | 2023-07-01 | APEDJINOU Vingnon Shalom |  |  |  |  | HAHO
KPOTA | Dzogbecope | 2023-07-01 | APEDJINOU Vingnon Shalom |  |  |  |  | HAHO

## echantillons
code_site | depth_m | date | laboratory | rho_s_gcm3 | water_content_w | is_index
LAHE | 1 | 2023-07-01 | FORMATEC |  | 12.27
LAHE | 1.5 | 2023-07-01 | FORMATEC |  | 13.93
LAHE | 2 | 2023-07-01 | FORMATEC |  | 12.45
BATO | 1 | 2023-07-01 | FORMATEC |  | 15.22
BATO | 1.5 | 2023-07-01 | FORMATEC |  | 11.63
BATO | 2 | 2023-07-01 | FORMATEC |  | 13.37
KPOTA | 1 | 2023-07-01 | FORMATEC |  | 16.66
KPOTA | 1.5 | 2023-07-01 | FORMATEC |  | 8.41
KPOTA | 2 | 2023-07-01 | FORMATEC |  | 8.89
;