## granulo_tamisage_large
sieve_mm | APéssito@1 | Apéssito@1.5 | Apéssito@2 | Tové@1 | Tové@1.5 | Tové@2 | Koviè@1 | Koviè@1.5 | Koviè@2
5,OO | 100 | 100 | 100 | 100 | 100 | 100 | 99.95 | 99.94 | 99.97
2.5 | 99.8 | 99.68 | 99.9 | 99.98 | 99.98 | 99.98 | 99.75 | 98.52 | 99.67
1.25 | 98.57 | 98.03 | 98.13 | 98.92 | 99.14 | 99.25 | 99.75 | 96.36 | 99.09
0.63 | 92.55 | 93.02 | 92.66 | 90.47 | 92.35 | 93.26 | 98.82 | 95.32 | 97.15
0.315 | 80.04 | 82.93 | 83.61 | 77.1 | 80.39 | 82.4 | 97.96 | 94.57 | 93.92
0.16 | 67.19 | 72.04 | 72.46 | 60.87 | 64.38 | 69.63 | 93.4 | 93.05 | 88.02
0.08 | 58.05 | 63.44 | 63.34 | 47.01 | 50.04 | 56.37 | 88.79 | 80.79 | 80.58

## ags_raw_long (2)
code_site | depth_m | sieve_mm | passants_pct
Apéssito | 1 | 16
Apéssito | 1 | 14
Apéssito | 1 | 12.5
Apéssito | 1 | 10
Apéssito | 1 | 5
Apéssito | 1 | 2.5
Apéssito | 1 | 1.25
Apéssito | 1 | 0.63
Apéssito | 1 | 0.315
Apéssito | 1 | 0.16
Apéssito | 1 | 0.08

## agt_raw_long (2)
code_site | depth_m | sieve_mm | mass_refus_cum_g | refus_cum_pct | passants_pct
Apéssito | 1 | 20
Apéssito | 1 | 16 | 0 | 0 | 100
Apéssito | 1 | 14 | 0 | 0 | 100
Apéssito | 1 | 12.5 | 0 | 0 | 100
Apéssito | 1 | 10 | 0 | 0 | 100
Apéssito | 1 | 5 | 0 | 0 | 100
Apéssito | 1 | 2.5 | 0.97 | 0.2 | 99.8
Apéssito | 1 | 1.25 | 7.13 | 1.43 | 98.57
Apéssito | 1 | 0.63 | 37.03 | 7.45 | 92.55
Apéssito | 1 | 0.315 | 99.22 | 19.96 | 80.04
Apéssito | 1 | 0.16 | 163.12 | 32.81 | 67.19
Apéssito | 1 | 0.08 | 208.56 | 41.95 | 58.05
Apéssito | 1.5 | 5 | 0 | 0 | 100
Apéssito | 1.5 | 2.5 | 1.65 | 0.32 | 99.68
Apéssito | 1.5 | 1.25 | 10.15 | 1.97 | 98.03
Apéssito | 1.5 | 0.63 | 36.03 | 6.98 | 93.02
Apéssito | 1.5 | 0.315 | 88.17 | 17.07 | 82.93
Apéssito | 1.5 | 0.16 | 144.4 | 27.96 | 72.04
Apéssito | 1.5 | 0.08 | 189.06 | 36.6 | 63.4
Apéssito | 2 | 5 | 0 | 0 | 100
Apéssito | 2 | 2.5 | 0.58 | 0.1 | 99.98
Apéssito | 2 | 1.25 | 10.43 | 1.87 | 98.13
Apéssito | 2 | 0.63 | 40.85 | 7.34 | 92.66
Apéssito | 2 | 0.315 | 91.27 | 16.39 | 83.61
Apéssito | 2 | 0.16 | 153.31 | 27.54 | 72.46
Apéssito | 2 | 0.08 | 204.08 | 36.66 | 63.34

## data_issues
sheet | row_index | column | issue | note
agt_raw_long | 0 | DZOGBECOPE@1.5m@0.63mm | value_mismatch | Passants 0.63mm = 84.92 (raw all) vs 94.92 (partie 1). Vérifier la bonne valeur.
agt_raw_long | 0 | APEHEME@2.0m@0.0445mm | minor_diff | Passants 0.0445mm = 43.23 (raw all) vs 43.29 (partie 1). Écart négligeable, à confirmer.
agt_raw_long | 0 | DZOGBECOPE@1.0m@0.0555mm | minor_diff | Passants 0.0555mm = 42.82 (raw all) vs 42.92 (partie 1). Écart négligeable, à confirmer.

## granulo_sedimento_large
sieve_mm | APéssito@1.0 | APéssito@1.5 | APéssito@2.0 | Tove@1 | Tove@1.5 | Tove@2.0 | Koviè@1.0 | Koviè@1.5 | Koviè@2.0
0.0598 | 49.69 | 50.32 | 54.28
0.042 | 48.79 | 49.27 | 53.3
0.0313 | 47.88 | 47.17 | 51.32
0.02 | 41.56 | 42.98 | 47.37
0.012 | 40.66 | 37.74 | 41.45
0.0074 | 32.53 | 32.5 | 35.53
0.005 | 18.07 | 30.4 | 30.6
0.0048 | 14.46 | 30.19 | 23.69
0.0016 | 7.23 | 29.98 | 8.88
0.063 |  |  |  | 38.96 | 41.51 | 47.86
0.0445 |  |  |  | 38.16 | 39.94 | 45.2
0.0328 |  |  |  | 36.57 | 37.59 | 43.43
0.0203 |  |  |  | 34.98 | 34.46 | 40.77
0.0123 |  |  |  | 31.8 | 32.11 | 37.22
0.0073 |  |  |  | 28.62 | 28.19 | 33.68
0.0047 |  |  |  | 27.03 | 25.06 | 31.02
0.0039 |  |  |  | 24.65 | 22.71 | 28.36
0.0015 |  |  |  | 11.93 | 19.58 | 26.59
0.0608 | [6 empty] | 64.46 | 82.07 | 66.23
0.0435 | [6 empty] | 61.98 | 73.28 | 64.85
0.0325 | [6 empty] | 58.26 | 70.35 | 62.09
0.0208 | [6 empty] | 52.06 | 67.42 | 57.95
0.013 | [6 empty] | 44.63 | 61.55 | 52.43
0.0075 | [6 empty] | 40.91 | 52.76 | 48.29
0.0048 | [6 empty] | 35.95 | 46.9 | 44.15
0.004 | [6 empty] | 30.99 | 39.57 | 38.63
0.0015 | [6 empty] | 26.03 | 34.59 | 24.84

## atterberg
code_site | depth_m | wl | wp | ip
Apéssito | 1 | 42 | 15.01 | 26.99
Apéssito | 1.5 | 41.8 | 20.22 | 21.58
Apéssito | 2 | 43.09 | 19.27 | 23.82
Tové | 1 | 39.9 | 13.97 | 25.93
Tové | 1.5 | 48.51 | 15.81 | 32.7
Tové | 2 | 35 | 16.41 | 18.59
Koviè | 1 | 48.81 | 15.8 | 33.01
Koviè | 1.5 | 49 | 22.53 | 26.47
Koviè | 2 | 59 | 35.2 | 23.8

## vbs
code_site | depth_m | vbs | commentaire
Apéssito | 1 | 4.16 | sol limoneux argileux
Apéssito | 1.5 | 4.33 | sol limoneux argileux
Apéssito | 2 | 5.16 | sol limoneux argileux
Tové | 1 | 3 | sol limoneux argileux
Tové | 1.5 | 4.5 | sol limoneux argileux
Tové | 2 | 5 | sol limoneux argileux
Koviè | 1 | 5.99 | sol argileux
Koviè | 1.5 | 7.66 | sol argileux
Koviè | 2 | 8.33 | sol argileux

## teneur_eau
code_site | depth_m | w | is
APEHEME | 1 | 14.79 | 0.75
APEHEME | 1.5 | 16.21 | 0.44
APEHEME | 2 | 15.45 | 0.42
DZOGBECOPE | 1 | 3.39 | 0.11
DZOGBECOPE | 1.5 | 5.3 | 0.13
DZOGBECOPE | 2 | 6.19 | 0.16
TEKPO | 1 | 9.69 | 0.13
TEKPO | 1.5 | 8.57 | 0.13
TEKPO | 2 | 9.41 | 0.19

## classification
code_site | depth_m | hrb | unified
APEHEME | 1 | A-4 | Sol argileux peu plastique
APEHEME | 1.5 | A-6 | Sol argileux peu plastique
APEHEME | 2 | A-6 | Sol argileux peu plastique
DZOGBECOPE | 1 | A-6 | Sol argileux peu plastique
DZOGBECOPE | 1.5 | A-7-6 | Sol argileux peu plastique
DZOGBECOPE | 2 | A-6 | Sol argileux peu plastique
TEKPO | 1 | A-6 | Sol argileux peu plastique
TEKPO | 1.5 | A-6 | Sol argileux peu plastique
TEKPO | 2 | A-6 | Sol argileux peu plastique

## sondages
code_site | localite | date | source | lat | lon | adm1 | adm2 | adm3
Apéssito | Apéssito | 2021-12-01 | BADJOUDOUM Abidé
Tové | Tové | 2021-12-01 | BADJOUDOUM Abidé
Koviè | Koviè | 2021-12-01 | BADJOUDOUM Abidé

## echantillons
code_site | depth_m | date | laboratory | rho_s_gcm3 | water_content_w | is_index
Apéssito | 1 | 2021-12-01 | FORMATEC
Apéssito | 1.5 | 2021-12-01 | FORMATEC
Apéssito | 2 | 2021-12-01 | FORMATEC
Tové | 1 | 2021-12-01 | FORMATEC
Tové | 1.5 | 2021-12-01 | FORMATEC
Tové | 2 | 2021-12-01 | FORMATEC
Koviè | 1 | 2021-12-01 | FORMATEC
Koviè | 1.5 | 2021-12-01 | FORMATEC
Koviè | 2 | 2021-12-01 | FORMATEC

## meta
key | value
author | NICABOU Ninsao Vianney
generated_at | 2025-10-24 20:14
note | Import structuré depuis données brutes (partie 1)