## granulo_sedimento_large (2)
sieve_mm | APEHEME@1.0 | APEHEME@1.5 | APEHEME@2.0 | DAVIE@1.0 | DAVIE@1.5 | DAVIE@2.0 | DZOGBECOPE@1.0 | DZOGBECOPE@1.5 | DZOGBECOPE@2.0
0.0013 |  |  |  | 27.64
0.0014 |  | 28.23 |  |  | 22.85 |  |  |  | 28.13
0.0015 | 10.76 |  | 19.84 |  |  | 21.46 | 14.11
0.0016 | [7 empty] | 10.02
0.0036 |  |  |  | 28.61
0.0037 |  | 30
0.0038 |  |  |  |  | 24.99 |  |  |  | 33.76
0.004 | 12.22 |  | 23.09 |  |  | 23.8 | 18.91
0.0043 |  |  |  | 30.71
0.0045 | [7 empty] | 16.7
0.0046 |  | 31.45 |  |  | 26.56 |  |  |  | 38.18
0.0048 | 13.69 |  | 25.79 |  |  |  | 21.68
0.0049 | [5 empty] | 26.33
0.005 | [7 empty] | 21.82
0.0069 |  |  |  | 31.91
0.0071 |  | 33.23
0.0072 |  |  |  |  | 27.99 |  |  |  | 41.2
0.0075 | [6 empty] | 24
0.0076 | 15.16 |  | 28.86
0.0077 | [5 empty] | 28.28
0.008 | [7 empty] | 25.6
0.012 |  | 36.45 |  | 33.7 | 30.41 |  |  |  | 46.22
0.0128 | [6 empty] | 27.64
0.013 | 17.6 |  | 33.37 |  |  | 32.18
0.014 | [7 empty] | 32.73
0.0193 |  |  |  | 35.76
0.02 |  | 39.03 |  |  | 33.41 |  |  |  | 48.83
0.0203 | [6 empty] | 32.01
0.0205 | 21.03
0.021 |  |  | 36.97
0.0218 | [5 empty] | 37.06
0.0228 | [7 empty] | 37.85
0.0305 |  |  |  | 37.82
0.0315 | 24.94 |  |  |  | 36.41 |  |  |  | 52.25
0.0318 |  | 41.45 |  |  |  |  | 36.37
0.033 |  |  | 40.58
0.0335 | [5 empty] | 42.33
0.0348 | [7 empty] | 42.08
0.0395 | 28.85
0.04 |  |  |  | 39.47
0.041 |  |  |  |  | 38.98 |  | 40.01 |  | 56.27
0.0415 |  | 44.35
0.0445 |  |  | 43.29 |  |  | 46.62
0.047 | [7 empty] | 45.64
0.0525 | 31.29
0.0555 |  |  |  | 40.57 |  |  | 42.92
0.0563 |  |  |  |  | 47.27 |  |  |  | 59.28
0.057 |  | 46.77
0.0615 | [5 empty] | 49.54
0.0623 |  |  | 45.09
0.0665 | [7 empty] | 48.98

## granulo_tamisage_large (2)
sieve_mm

## ags_raw_long (2)
code_site | depth_m | sieve_mm | passants_pct
APEHEME | 1 | 0.0015 | 10.76
APEHEME | 1 | 0.004 | 12.22
APEHEME | 1 | 0.0048 | 13.69
APEHEME | 1 | 0.0076 | 15.16
APEHEME | 1 | 0.013 | 17.6
APEHEME | 1 | 0.0205 | 21.03
APEHEME | 1 | 0.0315 | 24.94
APEHEME | 1 | 0.0395 | 28.85
APEHEME | 1 | 0.0525 | 31.29
APEHEME | 1 | 0.08 | 37.99
APEHEME | 1.5 | 0.0046 | 31.45
APEHEME | 1.5 | 0.0071 | 33.23
APEHEME | 1.5 | 0.012 | 36.45
APEHEME | 1.5 | 0.02 | 39.03
APEHEME | 1.5 | 0.0318 | 41.45
APEHEME | 1.5 | 0.0415 | 44.35
APEHEME | 1.5 | 0.057 | 46.77
APEHEME | 1.5 | 0.08 | 50.58
APEHEME | 2 | 0.013 | 33.37
APEHEME | 2 | 0.021 | 36.97
APEHEME | 2 | 0.033 | 40.58
APEHEME | 2 | 0.0445 | 43.23
APEHEME | 2 | 0.0623 | 45.09
APEHEME | 2 | 0.08 | 50.24
DZOGBECOPE | 1 | 0.0048 | 21.68
DZOGBECOPE | 1 | 0.0075 | 24
DZOGBECOPE | 1 | 0.0128 | 27.64
DZOGBECOPE | 1 | 0.0203 | 32.01
DZOGBECOPE | 1 | 0.0318 | 36.37
DZOGBECOPE | 1 | 0.041 | 40.01
DZOGBECOPE | 1 | 0.0555 | 42.82
DZOGBECOPE | 1 | 0.08 | 47.9
DZOGBECOPE | 1.5 | 0.005 | 21.82
DZOGBECOPE | 1.5 | 0.008 | 25.6
DZOGBECOPE | 1.5 | 0.014 | 32.73
DZOGBECOPE | 1.5 | 0.0228 | 37.85
DZOGBECOPE | 1.5 | 0.0348 | 42.08
DZOGBECOPE | 1.5 | 0.047 | 45.64
DZOGBECOPE | 1.5 | 0.0665 | 48.98
DZOGBECOPE | 1.5 | 0.08 | 55.02
DZOGBECOPE | 2 | 0.0046 | 38.18
DZOGBECOPE | 2 | 0.0072 | 41.2
DZOGBECOPE | 2 | 0.012 | 46.22
DZOGBECOPE | 2 | 0.02 | 48.83
DZOGBECOPE | 2 | 0.0315 | 52.25
DZOGBECOPE | 2 | 0.041 | 56.27
DZOGBECOPE | 2 | 0.0563 | 59.28
DZOGBECOPE | 2 | 0.08 | 62.89
TEKPO | 1 | 0.0043 | 30.71
TEKPO | 1 | 0.0069 | 31.91
TEKPO | 1 | 0.012 | 33.7
TEKPO | 1 | 0.0193 | 35.76
TEKPO | 1 | 0.0305 | 37.82
TEKPO | 1 | 0.04 | 39.47
TEKPO | 1 | 0.0555 | 40.57
TEKPO | 1 | 0.08 | 45.89
TEKPO | 1.5 | 0.0046 | 26.56
TEKPO | 1.5 | 0.0072 | 27.99
TEKPO | 1.5 | 0.012 | 30.41
TEKPO | 1.5 | 0.02 | 33.41
TEKPO | 1.5 | 0.0315 | 36.41
TEKPO | 1.5 | 0.041 | 38.98
TEKPO | 1.5 | 0.0563 | 41.27
TEKPO | 1.5 | 0.08 | 44.68
TEKPO | 2 | 0.0049 | 26.33
TEKPO | 2 | 0.0077 | 28.28
TEKPO | 2 | 0.013 | 32.18
TEKPO | 2 | 0.0218 | 37.06
TEKPO | 2 | 0.0335 | 42.33
TEKPO | 2 | 0.0445 | 46.62
TEKPO | 2 | 0.0615 | 49.54
TEKPO | 2 | 0.08 | 53.1

## ags_raw_long
code_site | depth_m | sieve_mm | mass_refus_cum_g | refus_cum_pct | passants_pct
DIMOURI | 1 | 0.078 |  |  | 46.63
DIMOURI | 1 | 0.0551 |  |  | 46.63
DIMOURI | 1 | 0.0393 |  |  | 44.93
DIMOURI | 1 | 0.0249 |  |  | 44.09
DIMOURI | 1 | 0.0146 |  |  | 39.86
DIMOURI | 1 | 0.0085 |  |  | 38.17
DIMOURI | 1 | 0.0053 |  |  | 34.79
DIMOURI | 1 | 0.0037 |  |  | 33.95
DIMOURI | 1 | 0.0031 |  |  | 32.21
DIMOURI | 1.5 | 0.0746 |  |  | 41.73
DIMOURI | 1.5 | 0.0529 |  |  | 40.97
DIMOURI | 1.5 | 0.0376 |  |  | 40.21
DIMOURI | 1.5 | 0.0238 |  |  | 39.46
DIMOURI | 1.5 | 0.0139 |  |  | 37.18
DIMOURI | 1.5 | 0.0081 |  |  | 34.91
DIMOURI | 1.5 | 0.005 |  |  | 32.64
DIMOURI | 1.5 | 0.0036 |  |  | 31.13
DIMOURI | 1.5 | 0.0029 |  |  | 30.38
DIMOURI | 2 | 0.0769 |  |  | 47.03
DIMOURI | 2 | 0.0544 |  |  | 47.03
DIMOURI | 2 | 0.0386 |  |  | 46.11
DIMOURI | 2 | 0.0246 |  |  | 44.27
DIMOURI | 2 | 0.0144 |  |  | 40.58
DIMOURI | 2 | 0.0084 |  |  | 37.82
DIMOURI | 2 | 0.0052 |  |  | 35.05
DIMOURI | 2 | 0.0037 |  |  | 32.27
DIMOURI | 2 | 0.003 |  |  | 31.35
BITCHABE | 1 | 0.078 |  |  | 46.63
BITCHABE | 1 | 0.0551 |  |  | 46.63
BITCHABE | 1 | 0.0393 |  |  | 44.93
BITCHABE | 1 | 0.0249 |  |  | 44.09
BITCHABE | 1 | 0.0146 |  |  | 39.86
BITCHABE | 1 | 0.0085 |  |  | 38.17
BITCHABE | 1 | 0.0053 |  |  | 34.79
BITCHABE | 1 | 0.0037 |  |  | 33.95
BITCHABE | 1 | 0.0031 |  |  | 32.21
BITCHABE | 1.5 | 0.0746 |  |  | 31.43
BITCHABE | 1.5 | 0.0529 |  |  | 30.2
BITCHABE | 1.5 | 0.0376 |  |  | 29.1
BITCHABE | 1.5 | 0.0238 |  |  | 29.1
BITCHABE | 1.5 | 0.0139 |  |  | 28.6
BITCHABE | 1.5 | 0.0081 |  |  | 28.3
BITCHABE | 1.5 | 0.005 |  |  | 28.3
BITCHABE | 1.5 | 0.0036 |  |  | 27.9
BITCHABE | 1.5 | 0.0029 |  |  | 27.3
BITCHABE | 2 | 0.63 | 813.88 | 8.8 | 43.47
BITCHABE | 2 | 0.5 | 822.38 | 8.5 | 42.88
BITCHABE | 2 | 0.4 | 831.42 | 9.04 | 42.26
BITCHABE | 2 | 0.315 | 844.12 | 12.7 | 41.37
BITCHABE | 2 | 0.25 | 858.62 | 14.5 | 40.37
BITCHABE | 2 | 0.2 | 880.92 | 22.3 | 38.82
BITCHABE | 2 | 0.16 | 900.02 | 19.1 | 37.49
BITCHABE | 2 | 0.15 | 931.22 | 31.2 | 35.32
BITCHABE | 2 | 0.1 | 952.82 | 21.6 | 33.32
BITCHABE | 2 | 0.08 | 960.32 | 7.5 | 33.3
BITCHABE | 2 | 0.0769 |  |  | 33.1
BITCHABE | 2 | 0.0544 |  |  | 32.9
BITCHABE | 2 | 0.0386 |  |  | 32.8
BITCHABE | 2 | 0.0246 |  |  | 32.6
BITCHABE | 2 | 0.0144 |  |  | 31.9
BITCHABE | 2 | 0.0084 |  |  | 31.8
BITCHABE | 2 | 0.0052 |  |  | 31.6
BITCHABE | 2 | 0.0037 |  |  | 31.46
BITCHABE | 2 | 0.003 |  |  | 31.35

## agt_raw_long (2)
code_site | depth_m | sieve_mm | mass_refus_cum_g | refus_cum_pct | passants_pct
APEHEME | 1 | 0.0015 |  |  | 10.76
APEHEME | 1 | 0.004 |  |  | 12.22
APEHEME | 1 | 0.0048 |  |  | 13.69
APEHEME | 1 | 0.0076 |  |  | 15.16
APEHEME | 1 | 0.013 |  |  | 17.6
APEHEME | 1 | 0.0205 |  |  | 21.03
APEHEME | 1 | 0.0315 |  |  | 24.94
APEHEME | 1 | 0.0395 |  |  | 28.85
APEHEME | 1 | 0.0525 |  |  | 31.29
APEHEME | 1 | 0.08 | 63.53 | 62.01 | 37.99
APEHEME | 1 | 0.16 | 123.35 | 52.82 | 47.18
APEHEME | 1 | 0.315 | 136.41 | 34.99 | 65.01
APEHEME | 1 | 0.63 | 52.79 | 15.27 | 84.73
APEHEME | 1 | 1.25 | 9.51 | 7.64 | 92.36
APEHEME | 1 | 2.5 | 10.4 | 6.27 | 93.73
APEHEME | 1 | 5 | 28.8 | 4.77 | 95.23
APEHEME | 1 | 10 | 4.17 | 0.6 | 99.4
APEHEME | 1 | 20 | 0 | 0 | 100
APEHEME | 1 | 31.5 | 0 | 0 | 100
APEHEME | 1 | 40 | 0 | 0 | 100
APEHEME | 1.5 | 0.0046 |  |  | 31.45
APEHEME | 1.5 | 0.0071 |  |  | 33.23
APEHEME | 1.5 | 0.012 |  |  | 36.45
APEHEME | 1.5 | 0.02 |  |  | 39.03
APEHEME | 1.5 | 0.0318 |  |  | 41.45
APEHEME | 1.5 | 0.0415 |  |  | 44.35
APEHEME | 1.5 | 0.057 |  |  | 46.77
APEHEME | 1.5 | 0.08 | 52.6 | 49.42 | 50.58
APEHEME | 1.5 | 0.16 | 112.04 | 41.59 | 58.41
APEHEME | 1.5 | 0.315 | 110.32 | 24.91 | 75.09
APEHEME | 1.5 | 0.63 | 49.11 | 8.49 | 91.51
APEHEME | 1.5 | 1.25 | 7.04 | 1.18 | 98.82
APEHEME | 1.5 | 2.5 | 0.67 | 0.13 | 99.87
APEHEME | 1.5 | 5 | 0.21 | 0.03 | 99.97
APEHEME | 1.5 | 10 | 0 | 0 | 100
APEHEME | 1.5 | 20 | 0 | 0 | 100
APEHEME | 1.5 | 31.5 | 0 | 0 | 100
APEHEME | 1.5 | 40 | 0 | 0 | 100
APEHEME | 2 | 0.013 |  |  | 33.37
APEHEME | 2 | 0.021 |  |  | 36.97
APEHEME | 2 | 0.033 |  |  | 40.58
APEHEME | 2 | 0.0445 |  |  | 43.23
APEHEME | 2 | 0.0623 |  |  | 45.09
APEHEME | 2 | 0.08 | 57.64 | 49.76 | 50.24
APEHEME | 2 | 0.16 | 11.58 | 41.26 | 58.74
APEHEME | 2 | 0.315 | 111.99 | 24.82 | 75.18
APEHEME | 2 | 0.63 | 48.64 | 8.32 | 91.68
APEHEME | 2 | 1.25 | 7.25 | 1.15 | 98.85
APEHEME | 2 | 2.5 | 0.57 | 0.08 | 99.92
APEHEME | 2 | 5 | 0 | 0 | 100
APEHEME | 2 | 10 | 0 | 0 | 100
APEHEME | 2 | 20 | 0 | 0 | 100
APEHEME | 2 | 31.5 | 0 | 0 | 100
APEHEME | 2 | 40 | 0 | 0 | 100
DZOGBECOPE | 1 | 0.0048 |  |  | 21.68
DZOGBECOPE | 1 | 0.0075 |  |  | 24
DZOGBECOPE | 1 | 0.0128 |  |  | 27.64
DZOGBECOPE | 1 | 0.0203 |  |  | 32.01
DZOGBECOPE | 1 | 0.0318 |  |  | 36.37
DZOGBECOPE | 1 | 0.041 |  |  | 40.01
DZOGBECOPE | 1 | 0.0555 |  |  | 42.82
DZOGBECOPE | 1 | 0.08 | 73.79 | 52.1 | 47.9
DZOGBECOPE | 1 | 0.16 | 121.76 | 41.3 | 58.7
DZOGBECOPE | 1 | 0.315 | 101.99 | 23.49 | 76.51
DZOGBECOPE | 1 | 0.63 | 40.78 | 8.57 | 91.43
DZOGBECOPE | 1 | 1.25 | 7.03 | 2.6 | 97.4
DZOGBECOPE | 1 | 2.5 | 3.26 | 1.57 | 98.43
DZOGBECOPE | 1 | 5 | 7.49 | 1.1 | 98.9
DZOGBECOPE | 1 | 10 |  |  | 100
DZOGBECOPE | 1 | 20 |  |  | 100
DZOGBECOPE | 1 | 31.5 |  |  | 100
DZOGBECOPE | 1 | 40 |  |  | 100
DZOGBECOPE | 1.5 | 0.005 |  |  | 21.82
DZOGBECOPE | 1.5 | 0.008 |  |  | 25.6
DZOGBECOPE | 1.5 | 0.014 |  |  | 32.73
DZOGBECOPE | 1.5 | 0.0228 |  |  | 37.85
DZOGBECOPE | 1.5 | 0.0348 |  |  | 42.08
DZOGBECOPE | 1.5 | 0.047 |  |  | 45.64
DZOGBECOPE | 1.5 | 0.0665 |  |  | 48.98
DZOGBECOPE | 1.5 | 0.08 | 69.76 | 44.98 | 55.02
DZOGBECOPE | 1.5 | 0.16 | 112.36 | 34.59 | 65.41
DZOGBECOPE | 1.5 | 0.315 | 85.85 | 17.86 | 82.14
DZOGBECOPE | 1.5 | 0.63 | 27.72 | 5.08 | 84.92
DZOGBECOPE | 1.5 | 1.25 | 4.44 | 0.96 | 99.04
DZOGBECOPE | 1.5 | 2.5 | 0.66 | 0.3 | 99.7
DZOGBECOPE | 1.5 | 5 | 1.33 | 0.2 | 99.8
DZOGBECOPE | 1.5 | 10 |  |  | 100
DZOGBECOPE | 1.5 | 20 |  |  | 100
DZOGBECOPE | 1.5 | 31.5 |  |  | 100
DZOGBECOPE | 1.5 | 40 |  |  | 100
DZOGBECOPE | 2 | 0.0046 |  |  | 38.18
DZOGBECOPE | 2 | 0.0072 |  |  | 41.2
DZOGBECOPE | 2 | 0.012 |  |  | 46.22
DZOGBECOPE | 2 | 0.02 |  |  | 48.83
DZOGBECOPE | 2 | 0.0315 |  |  | 52.25
DZOGBECOPE | 2 | 0.041 |  |  | 56.27
DZOGBECOPE | 2 | 0.0563 |  |  | 59.28
DZOGBECOPE | 2 | 0.08 | 57.95 | 37.11 | 62.89
DZOGBECOPE | 2 | 0.16 | 88.12 | 28.43 | 71.57
DZOGBECOPE | 2 | 0.315 | 68.45 | 15.23 | 84.77
DZOGBECOPE | 2 | 0.63 | 22.68 | 4.97 | 95.03
DZOGBECOPE | 2 | 1.25 | 5.85 | 1.57 | 98.43
DZOGBECOPE | 2 | 2.5 | 1.46 | 0.7 | 99.3
DZOGBECOPE | 2 | 5 | 3.18 | 0.48 | 99.52
DZOGBECOPE | 2 | 10 |  |  | 100
DZOGBECOPE | 2 | 20 |  |  | 100
DZOGBECOPE | 2 | 31.5 |  |  | 100
DZOGBECOPE | 2 | 40 |  |  | 100
TEKPO | 1 | 0.0043 |  |  | 30.71
TEKPO | 1 | 0.0069 |  |  | 31.91
TEKPO | 1 | 0.012 |  |  | 33.7
TEKPO | 1 | 0.0193 |  |  | 35.76
TEKPO | 1 | 0.0305 |  |  | 37.82
TEKPO | 1 | 0.04 |  |  | 39.47
TEKPO | 1 | 0.0555 |  |  | 40.57
TEKPO | 1 | 0.08 | 43.6 | 54.11 | 45.89
TEKPO | 1 | 0.16 | 133.31 | 47.76 | 52.24
TEKPO | 1 | 0.315 | 139.37 | 28.36 | 71.64
TEKPO | 1 | 0.63 | 51.91 | 8.08 | 91.92
TEKPO | 1 | 1.25 | 3.13 | 0.52 | 99.48
TEKPO | 1 | 2.5 | 0.47 | 0.07 | 99.93
TEKPO | 1 | 5 |  |  | 100
TEKPO | 1 | 10 |  |  | 100
TEKPO | 1 | 20 |  |  | 100
TEKPO | 1 | 31.5 |  |  | 100
TEKPO | 1 | 40 |  |  | 100
TEKPO | 1.5 | 0.0046 |  |  | 26.56
TEKPO | 1.5 | 0.0072 |  |  | 27.99
TEKPO | 1.5 | 0.012 |  |  | 30.41
TEKPO | 1.5 | 0.02 |  |  | 33.41
TEKPO | 1.5 | 0.0315 |  |  | 36.41
TEKPO | 1.5 | 0.041 |  |  | 38.98
TEKPO | 1.5 | 0.0563 |  |  | 41.27
TEKPO | 1.5 | 0.08 | 45.39 | 55.32 | 44.68
TEKPO | 1.5 | 0.16 | 138.23 | 48.68 | 51.32
TEKPO | 1.5 | 0.315 | 143.92 | 28.47 | 71.53
TEKPO | 1.5 | 0.63 | 48.02 | 7.42 | 92.58
TEKPO | 1.5 | 1.25 | 2.75 | 0.4 | 99.6
TEKPO | 1.5 | 2.5 |  |  | 100
TEKPO | 1.5 | 5 |  |  | 100
TEKPO | 1.5 | 10 |  |  | 100
TEKPO | 1.5 | 20 |  |  | 100
TEKPO | 1.5 | 31.5 |  |  | 100
TEKPO | 1.5 | 40 |  |  | 100
TEKPO | 2 | 0.0049 |  |  | 26.33
TEKPO | 2 | 0.0077 |  |  | 28.28
TEKPO | 2 | 0.013 |  |  | 32.18
TEKPO | 2 | 0.0218 |  |  | 37.06
TEKPO | 2 | 0.0335 |  |  | 42.33
TEKPO | 2 | 0.0445 |  |  | 46.62
TEKPO | 2 | 0.0615 |  |  | 49.54
TEKPO | 2 | 0.08 | 39.57 | 46.9 | 53.1
TEKPO | 2 | 0.16 | 108.98 | 41.05 | 58.95
TEKPO | 2 | 0.315 | 121.25 | 24.81 | 75.19
TEKPO | 2 | 0.63 | 43.52 | 6.9 | 93.1
TEKPO | 2 | 1.25 | 3.11 | 0.47 | 99.53
TEKPO | 2 | 2.5 | 0.05 | 0.01 | 99.99
TEKPO | 2 | 5 |  |  | 100
TEKPO | 2 | 10 |  |  | 100
TEKPO | 2 | 20 |  |  | 100
TEKPO | 2 | 31.5 |  |  | 100
TEKPO | 2 | 40 |  |  | 100

## agt_raw_long
code_site | depth_m | sieve_mm | mass_refus_cum_g | refus_cum_pct | passants_pct
DIMOURI | 1 | 10 | 0 | 0 | 100
DIMOURI | 1 | 8 | 0 | 0 | 100
DIMOURI | 1 | 6.3 | 0.53 | 0.53 | 99.96
DIMOURI | 1 | 5 | 0.99 | 0.46 | 99.93
DIMOURI | 1 | 4 | 1.83 | 0.84 | 99.87
DIMOURI | 1 | 3.15 | 2.4 | 0.57 | 99.84
DIMOURI | 1 | 2.5 | 3.24 | 0.84 | 99.78
DIMOURI | 1 | 2 | 4.35 | 1.1 | 99.7
DIMOURI | 1 | 1.6 | 6.15 | 1.8 | 99.58
DIMOURI | 1 | 1.25 | 9.35 | 3.2 | 99.36
DIMOURI | 1 | 1 | 14.05 | 4.7 | 99.04
DIMOURI | 1 | 0.8 | 23.75 | 9.7 | 98.37
DIMOURI | 1 | 0.63 | 40.45 | 16.7 | 97.23
DIMOURI | 1 | 0.5 | 75.38 | 34.93 | 94.83
DIMOURI | 1 | 0.4 | 124.98 | 49.6 | 91.43
DIMOURI | 1 | 0.315 | 216.58 | 91.6 | 85.16
DIMOURI | 1 | 0.25 | 327.08 | 110.5 | 77.58
DIMOURI | 1 | 0.2 | 471.38 | 144.3 | 67.69
DIMOURI | 1 | 0.16 | 573.05 | 101.67 | 60.73
DIMOURI | 1 | 0.125 | 662.46 | 89.41 | 54.6
DIMOURI | 1 | 0.1 | 711.14 | 48.68 | 51.26
DIMOURI | 1 | 0.08 | 738.88 | 27.74 | 49.36
DIMOURI | 1.5 | 10 | 1.1 | 1.1 | 99.92
DIMOURI | 1.5 | 8 | 2.8 | 1.7 | 99.8
DIMOURI | 1.5 | 6.3 | 2.8 | 0 | 99.8
DIMOURI | 1.5 | 5 | 4.5 | 1.7 | 99.68
DIMOURI | 1.5 | 4 | 5.6 | 1.1 | 99.61
DIMOURI | 1.5 | 3.15 | 8.1 | 2.5 | 99.43
DIMOURI | 1.5 | 2.5 | 10.15 | 2.05 | 99.29
DIMOURI | 1.5 | 2 | 14.45 | 4.3 | 98.98
DIMOURI | 1.5 | 1.6 | 18.65 | 4.2 | 98.69
DIMOURI | 1.5 | 1.25 | 21.73 | 3.08 | 98.47
DIMOURI | 1.5 | 1 | 25.23 | 3.5 | 98.22
DIMOURI | 1.5 | 0.8 | 32.33 | 7.1 | 97.73
DIMOURI | 1.5 | 0.63 | 47.73 | 15.4 | 96.64
DIMOURI | 1.5 | 0.5 | 70.83 | 23.1 | 95.02
DIMOURI | 1.5 | 0.4 | 101.23 | 30.4 | 92.88
DIMOURI | 1.5 | 0.315 | 156.33 | 55.1 | 89
DIMOURI | 1.5 | 0.25 | 228.43 | 72.1 | 83.93
DIMOURI | 1.5 | 0.2 | 301.73 | 73.3 | 78.77
DIMOURI | 1.5 | 0.16 | 364.43 | 62.7 | 74.36
DIMOURI | 1.5 | 0.125 | 426.73 | 62.3 | 69.98
DIMOURI | 1.5 | 0.1 | 466.33 | 39.6 | 67.19
DIMOURI | 1.5 | 0.08 | 491.13 | 24.8 | 65.44
DIMOURI | 2 | 25 | 0 | 0 | 100
DIMOURI | 2 | 20 | 0 | 0 | 100
DIMOURI | 2 | 16 | 0 | 0 | 100
DIMOURI | 2 | 12.5 | 2.7 | 2.7 | 99.81
DIMOURI | 2 | 10 | 13.8 | 11.1 | 99.02
DIMOURI | 2 | 8 | 29.2 | 15.4 | 97.93
DIMOURI | 2 | 6.3 | 52.9 | 23.7 | 96.25
DIMOURI | 2 | 5 | 76.7 | 23.8 | 94.56
DIMOURI | 2 | 4 | 102.4 | 25.7 | 92.74
DIMOURI | 2 | 3.15 | 133.8 | 31.4 | 90.5
DIMOURI | 2 | 2.5 | 155.9 | 22.1 | 88.95
DIMOURI | 2 | 2 | 171.1 | 15.2 | 87.87
DIMOURI | 2 | 1.6 | 180.3 | 9.2 | 87.22
DIMOURI | 2 | 1.25 | 186.4 | 6.1 | 86.79
DIMOURI | 2 | 1 | 194.3 | 7.9 | 86.23
DIMOURI | 2 | 0.8 | 203.2 | 8.9 | 85.6
DIMOURI | 2 | 0.63 | 214.1 | 10.9 | 84.82
DIMOURI | 2 | 0.5 | 232.9 | 18.8 | 83.49
DIMOURI | 2 | 0.4 | 259.1 | 26.2 | 81.63
DIMOURI | 2 | 0.315 | 299.3 | 40.2 | 78.79
DIMOURI | 2 | 0.25 | 347.5 | 48.2 | 75.37
DIMOURI | 2 | 0.2 | 417.2 | 69.7 | 70.43
DIMOURI | 2 | 0.16 | 470.3 | 53.1 | 66.67
DIMOURI | 2 | 0.125 | 530.3 | 60 | 62.41
DIMOURI | 2 | 0.1 | 564.3 | 34 | 60
DIMOURI | 2 | 0.08 | 580.1 | 15.8 | 58.88
BITCHABE | 1 | 25 | 0 | 0 | 100
BITCHABE | 1 | 20 | 0 | 0 | 100
BITCHABE | 1 | 16 | 0 | 0 | 100
BITCHABE | 1 | 12.5 | 0 | 0 | 100
BITCHABE | 1 | 10 | 2.7 | 2.7 | 99.82
BITCHABE | 1 | 8 | 5.78 | 3.08 | 99.6
BITCHABE | 1 | 6.3 | 17.38 | 11.6 | 98.81
BITCHABE | 1 | 5 | 27.43 | 10.05 | 98.12
BITCHABE | 1 | 4 | 44.73 | 17.3 | 96.94
BITCHABE | 1 | 3.15 | 60.83 | 16.1 | 95.84
BITCHABE | 1 | 2.5 | 61.43 | 20.6 | 94.43
BITCHABE | 1 | 2 | 101.23 | 19.8 | 93.08
BITCHABE | 1 | 1.6 | 117.53 | 16.3 | 91.96
BITCHABE | 1 | 1.25 | 131.13 | 13.6 | 91.03
BITCHABE | 1 | 1 | 140.43 | 9.3 | 90.4
BITCHABE | 1 | 0.8 | 148.23 | 7.8 | 89.86
BITCHABE | 1 | 0.63 | 156.33 | 8.1 | 89.31
BITCHABE | 1 | 0.5 | 168.83 | 12.5 | 88.46
BITCHABE | 1 | 0.4 | 182.63 | 13.8 | 87.51
BITCHABE | 1 | 0.315 | 205.33 | 22.7 | 85.96
BITCHABE | 1 | 0.25 | 233.63 | 28.3 | 84.02
BITCHABE | 1 | 0.2 | 281.33 | 47.7 | 80.76
BITCHABE | 1 | 0.16 | 324.73 | 43.4 | 77.79
BITCHABE | 1 | 0.125 | 386.33 | 61.6 | 73.58
BITCHABE | 1 | 0.1 | 427.03 | 40.7 | 70.8
BITCHABE | 1 | 0.08 | 460.33 | 33.3 | 68.52
BITCHABE | 1.5 | 25 | 0 | 0 | 100
BITCHABE | 1.5 | 20 | 0 | 0 | 100
BITCHABE | 1.5 | 16 | 7.1 | 7.1 | 99.51
BITCHABE | 1.5 | 12.5 | 25.46 | 18.36 | 98.24
BITCHABE | 1.5 | 10 | 61.82 | 36.36 | 95.73
BITCHABE | 1.5 | 8 | 142.72 | 80.9 | 90.13
BITCHABE | 1.5 | 6.3 | 284.68 | 141.96 | 80.32
BITCHABE | 1.5 | 5 | 402.43 | 117.75 | 72.17
BITCHABE | 1.5 | 4 | 538.14 | 135.71 | 62.79
BITCHABE | 1.5 | 3.15 | 673.41 | 135.27 | 53.44
BITCHABE | 1.5 | 2.5 | 739.51 | 66.1 | 48.87
BITCHABE | 1.5 | 2 | 777.21 | 37.7 | 46.26
BITCHABE | 1.5 | 1.6 | 795.91 | 18.7 | 44.97
BITCHABE | 1.5 | 1.25 | 809.78 | 13.87 | 44.01
BITCHABE | 1.5 | 1 | 820.12 | 10.34 | 43.29
BITCHABE | 1.5 | 0.8 | 829.97 | 9.85 | 42.61
BITCHABE | 1.5 | 0.63 | 838.17 | 8.2 | 42.04
BITCHABE | 1.5 | 0.5 | 848.87 | 10.7 | 41.3
BITCHABE | 1.5 | 0.4 | 857.3 | 8.43 | 40.72
BITCHABE | 1.5 | 0.315 | 870.99 | 13.69 | 39.77
BITCHABE | 1.5 | 0.25 | 887.43 | 16.44 | 38.64
BITCHABE | 1.5 | 0.2 | 911.82 | 24.39 | 36.95
BITCHABE | 1.5 | 0.16 | 932.67 | 20.85 | 35.51
BITCHABE | 1.5 | 0.125 | 960.79 | 28.12 | 33.56
BITCHABE | 1.5 | 0.1 | 980.81 | 20.02 | 32.18
BITCHABE | 1.5 | 0.08 | 991.61 | 10.8 | 31.43
BITCHABE | 2 | 25 | 0 | 0 | 100
BITCHABE | 2 | 20 | 48.9 | 48.9 | 96.6
BITCHABE | 2 | 16 | 48.9 | 0 | 96.6
BITCHABE | 2 | 12.5 | 63.4 | 14.5 | 95.6
BITCHABE | 2 | 10 | 92.7 | 29.3 | 93.56
BITCHABE | 2 | 8 | 134.6 | 41.9 | 60.65
BITCHABE | 2 | 6.3 | 269.8 | 135.2 | 81.26
BITCHABE | 2 | 5 | 282.4 | 112.6 | 73.44
BITCHABE | 2 | 4 | 513.01 | 130.61 | 64.37
BITCHABE | 2 | 3.15 | 656.9 | 143.89 | 54.38
BITCHABE | 2 | 2.5 | 723.39 | 66.49 | 49.76
BITCHABE | 2 | 2 | 761.13 | 37.74 | 47.14
BITCHABE | 2 | 1.6 | 776.93 | 14.8 | 46.04
BITCHABE | 2 | 1.25 | 778.13 | 11.2 | 45.26
BITCHABE | 2 | 1 | 797.03 | 8.9 | 44.64
BITCHABE | 2 | 0.8 | 805.08 | 8.05 | 44.08

## data_issues
sheet | row_index | column | issue | note
agt_raw_long | 0 | DZOGBECOPE@1.5m@0.63mm | value_mismatch | Passants 0.63mm = 84.92 (raw all) vs 94.92 (partie 1). Vérifier la bonne valeur.
agt_raw_long | 0 | APEHEME@2.0m@0.0445mm | minor_diff | Passants 0.0445mm = 43.23 (raw all) vs 43.29 (partie 1). Écart négligeable, à confirmer.
agt_raw_long | 0 | DZOGBECOPE@1.0m@0.0555mm | minor_diff | Passants 0.0555mm = 42.82 (raw all) vs 42.92 (partie 1). Écart négligeable, à confirmer.

## granulo_tamisage_large
sieve_mm | Dimouri@1 | Dimouri@1,5 | Dimouri@2 | Bitchabe@1 | Bitchabe@1,5 | Bitchabe@2
25 | 100 | 100 | 100 | 100 | 100 | 100
20 | 100 | 100 | 100 | 100 | 100 | 96.6
16 | 100 | 100 | 100 | 100 | 99.51 | 96.6
12.5 | 100 | 100 | 99.81 | 100 | 98.24 | 95.6
10 | 100 | 99.92 | 99.02 | 99.82 | 95.73 | 93.56
8 | 100 | 99.8 | 97.93 | 99.6 | 90.13 | 90.65
6.3 | 99.96 | 99.8 | 96.25 | 98.81 | 80.32 | 81.26
5 | 99.93 | 99.68 | 94.56 | 98.12 | 72.17 | 73.44
4 | 99.87 | 99.61 | 92.74 | 96.94 | 62.79 | 64.37
3.15 | 99.84 | 99.43 | 90.52 | 95.84 | 53.44 | 54.38
2.5 | 99.78 | 99.29 | 88.95 | 94.43 | 48.87 | 49.76
2 | 99.7 | 98.98 | 87.87 | 93.08 | 46.26 | 47.14
1.6 | 99.58 | 98.69 | 87.22 | 91.96 | 44.97 | 46.04
1.25 | 99.36 | 98.47 | 86.79 | 91.03 | 44.01 | 45.26
1 | 99.04 | 98.22 | 86.23 | 90.4 | 43.29 | 44.64
0.8 | 98.37 | 97.73 | 85.6 | 89.86 | 42.61 | 44.08
0.63 | 97.23 | 96.64 | 84.82 | 89.31 | 42.04 | 43.47
0.5 | 94.83 | 95.02 | 83.49 | 88.46 | 41.3 | 42.88
0.4 | 91.43 | 92.88 | 81.63 | 87.51 | 40.72 | 42.26
0.315 | 85.16 | 89 | 78.79 | 85.96 | 39.77 | 41.37
0.25 | 77.58 | 83.93 | 75.37 | 84.02 | 38.64 | 40.37
0.2 | 67.69 | 78.77 | 70.43 | 80.76 | 36.95 | 38.82
0.16 | 60.73 | 74.36 | 66.67 | 77.79 | 35.51 | 37.49
0.125 | 54.6 | 69.98 | 62.41 | 73.58 | 33.56 | 35.32
0.1 | 51.26 | 67.19 | 60 | 70.8 | 32.18 | 33.82
0.08 | 49.36 | 65.44 | 58.88 | 68.52 | 31.43 | 33.3

## granulo_sedimento_large
sieve_mm | Dimouri@1 | Dimouri@1,5 | Dimouri@2 | Bitchabe@1 | Bitchabe@1,5 | Bitchabe@2
0.078 | 46.63 | 41.73 | 47.03 | 46.63 | 31.43 | 33.1
0.0551 | 46.63 | 40.97 | 47.03 | 46.63 | 30.2 | 32.9
0.0393 | 44.93 | 40.21 | 46.11 | 44.93 | 29.1 | 32.8
0.0249 | 44.09 | 39.46 | 44.27 | 44.09 | 29.1 | 32.6
0.0146 | 39.86 | 37.18 | 40.58 | 39.86 | 28.6 | 31.9
0.0085 | 38.17 | 34.91 | 37.82 | 38.17 | 28.3 | 31.8
0.0053 | 37.79 | 32.64 | 35.05 | 37.79 | 28.3 | 31.6
0.0037 | 33.95 | 31.13 | 32.27 | 33.95 | 27.9 | 31.46
0.0031 | 32.21 | 30.38 | 31.35 | 32.21 | 27.33 | 31.35

## atterberg
code_site | depth_m | wl | wp | ip
DIMOURI | 1 | 20 | 10.64 | 9.37
DIMOURI | 1.5 | 20.03 | 6.34 | 13.7
DIMOURI | 2 | 22.8 | 12.06 | 10.74
BITCHABE | 1 | 31.32 | 14.71 | 16.61
BITCHABE | 1.5 | 32.77 | 16.17 | 16.6
BITCHABE | 2 | 22.92 | 7.92 | 15

## vbs
code_site | depth_m | vbs | commentaire
DIMOURI | 1 | 1.02 | Sol sablo limoneux sensible à l'eau
DIMOURI | 1.5 | 1.37 | Sol sablo limoneux sensible à l'eau
DIMOURI | 2 | 1.03 | Sol sablo limoneux sensible à l'eau
BITCHABE | 1 | 1.01 | Sol sablo limoneux sensible à l'eau
BITCHABE | 1.5 | 1.37 | Sol sablo limoneux sensible à l'eau
BITCHABE | 2 | 1.37 | Sol sablo limoneux sensible à l'eau

## teneur_eau
code_site | depth_m | w | is
APEHEME | 1 | 14.79 | 0.75
APEHEME | 1.5 | 16.21 | 0.44
APEHEME | 2 | 15.45 | 0.42
DZOGBECOPE | 1 | 3.39 | 0.11
DZOGBECOPE | 1.5 | 5.3 | 0.13
DZOGBECOPE | 2 | 6.19 | 0.16
TEKPO | 1 | 9.69 | 0.13
TEKPO | 1.5 | 8.57 | 0.13
TEKPO | 2 | 9.41 | 0.19

## classification
code_site | depth_m | hrb | unified
APEHEME | 1 | A-4 | Sol argileux peu plastique
APEHEME | 1.5 | A-6 | Sol argileux peu plastique
APEHEME | 2 | A-6 | Sol argileux peu plastique
DZOGBECOPE | 1 | A-6 | Sol argileux peu plastique
DZOGBECOPE | 1.5 | A-7-6 | Sol argileux peu plastique
DZOGBECOPE | 2 | A-6 | Sol argileux peu plastique
TEKPO | 1 | A-6 | Sol argileux peu plastique
TEKPO | 1.5 | A-6 | Sol argileux peu plastique
TEKPO | 2 | A-6 | Sol argileux peu plastique

## sondages
code_site | localite | date | source | lat | lon | adm1 | adm2 | adm3
Dimouri | Dimouri | 2022-07-01 | SODANDJI-SEIDOU Moukhalid |  |  |  |  | BASSAR
Bitchabe | Bitchabe | 2022-07-01 | SODANDJI-SEIDOU Moukhalid |  |  |  |  | BASSAR

## echantillons
code_site | depth_m | date | laboratory | rho_s_gcm3 | water_content_w | is_index
DIMOURI | 1 | 2022-07-01 | FORMATEC |  | 2.88
DIMOURI | 1.5 | 2022-07-01 | FORMATEC |  | 5.59
DIMOURI | 2 | 2022-07-01 | FORMATEC |  | 6.35
BITCHABE | 1 | 2022-07-01 | FORMATEC |  | 2.61
BITCHABE | 1.5 | 2022-07-01 | FORMATEC |  | 3.76
BITCHABE | 2 | 2022-07-01 | FORMATEC |  | 4.21

## meta
key | value
author | NICABOU Ninsao Vianney
generated_at | 2025-10-24 20:14
note | Import structuré depuis données brutes (partie 1)