## sondages
code_site | localite | date | adm3 | adm2 | lat | lon | source
BOHOU-S1 | BOHOU | 2026-02-16 |  |  |  |  | AG TCHESSI pas terminer
MOYENNE-S1 | MOYENNE | 2026-02-16 |  |  |  |  | AG TCHESSI pas terminer
FEING-S1 | Feing | 2026-02-16 |  |  |  |  | AG TCHESSI pas terminer
TCHAMD-S1 | Tchamdé | 2026-02-16 |  |  |  |  | AG TCHESSI pas terminer
MOYENNE-LAMA-S1 | MOYENNE LAMA | 2026-02-16 |  |  |  |  | AG TCHESSI pas terminer

## echantillons
code_site | depth_m | date | laboratory | rho_s_gcm3 | water_content_w | is_index | commentaire
BOHOU-S1 | 1 | 2026-02-16 | AG TCHESSI pas terminer
BOHOU-S1 | 1.5 | 2026-02-16 | AG TCHESSI pas terminer
BOHOU-S1 | 2 | 2026-02-16 | AG TCHESSI pas terminer
FEING-S1 | 1 | 2026-02-16 | AG TCHESSI pas terminer
FEING-S1 | 1.5 | 2026-02-16 | AG TCHESSI pas terminer
FEING-S1 | 2 | 2026-02-16 | AG TCHESSI pas terminer
TCHAMD-S1 | 1 | 2026-02-16 | AG TCHESSI pas terminer
TCHAMD-S1 | 1.5 | 2026-02-16 | AG TCHESSI pas terminer
TCHAMD-S1 | 2 | 2026-02-16 | AG TCHESSI pas terminer

## atterberg
code_site | depth_m | wl | wp
BOHOU-S1 | 1 | 32.88 | 10.94
BOHOU-S1 | 1.5 | 36.53 | 11.82
BOHOU-S1 | 2 | 55.27 | 15.85
MOYENNE-S1 |  | 41.56 | 12.87
FEING-S1 | 1 | 44.32 | 26.64
FEING-S1 | 1.5 | 35.18 | 20.58
FEING-S1 | 2 | 42.01 | 35.16
MOYENNE-S1 |  | 40.5 | 27.46
TCHAMD-S1 | 1 | 21.67 | 11.39
TCHAMD-S1 | 1.5 | 28.03 | 14.13
TCHAMD-S1 | 2 | 34.36 | 16.27
MOYENNE-S1 |  | 28.02 | 13.93
MOYENNE-LAMA-S1 |  | 34.26 | 20.69

## vbs
code_site | depth_m | vbs | commentaire

## proctor
code_site | depth_m | proctor_type | gamma_d_max | w_opt

## granulo
code_site | depth_m | sieve_mm | passing_pct | method