## AGT de Bohou
Tableau 3-4: Analyse granulométrique par tamisage de Bohou
Nature de l'analyse granulométrique | Ouverture du tamis 1(mm) | passant 1 m | passant 1,5 m | passant 2 m
| 0.08 | 36.99 | 38.48 | 43.05
| 0.1 | 38.49 | 39.76 | 44.25
| 0.125 | 40.59 | 41.85 | 46.09
| 0.16 | 45.09 | 46.02 | 49.52
| 0.2 | 48.57 | 49.24 | 51.57
| 0.25 | 52.57 | 53.81 | 54.48
| 0.315 | 56.59 | 57.12 | 56.16
| 0.4 | 60.09 | 60.7 | 57.9
| 0.5 | 62.62 | 63.36 | 59.13
| 0.63 | 64.93 | 65.49 | 60.4
| 0.8 | 66.39 | 66.87 | 61.26
| 1 | 67.72 | 68.14 | 62.13
| 1.25 | 69.25 | 69.4 | 63.09
| 1.6 | 71.51 | 71.15 | 64.86
| 2 | 73.83 | 73.04 | 67.56
| 2.5 | 76.21 | 75.26 | 71.25
| 3.15 | 78.86 | 77.82 | 75.32
| 4 | 81.89 | 81.15 | 79.42
| 5 | 84.35 | 84.09 | 82.09
| 6.3 | 86.23 | 86.95 | 85.97
| 8 | 87.85 | 89.69 | 90.44
| 10 | 93.1 | 91.72 | 93.72
| 12.5 | 95.29 | 93.88 | 95.16
| 16 | 96.55 | 96.6 | 96.57
| 20 | 100 | 98.26 | 96.57
| 25 | 100 | 100 | 100

## AGS de bohou
Tableau 3-4: Analyse granulométrique par sedimentation de Bohou
Nature de l'analyse granulométrique | Ouverture du tamis 1(mm) | passant 1 m | passant 1,5 m | passant 2 m
| 0.0013 | 13.11 | 9.28 | 13.91
| 0.0019 | 14.79 | 10.15 | 15.49
| 0.0023 | 15.62 | 10.31 | 16.55
| 0.0026 | 16.01 | 10.55 | 17.09
| 0.0032 | 17.3 | 11.44 | 18.68
| 0.0045 | 18.58 | 12.34 | 19.74
| 0.0072 | 20.27 | 13.67 | 22.4
| 0.0122 | 22.37 | 14.55 | 23.46
| 0.0209 | 23.89 | 15.43 | 25.59
| 0.0331 | 24.06 | 19.82 | 28.25
| 0.0454 | 27.43 | 25.08 | 32.51
| 0.0613 | 32.49 | 32.91 | 37.83

## AGT de Lama F
Tableau 3-4: Analyse granulométrique par tamisage de Lama Feing
Nature de l'analyse granulométrique | Ouverture du tamis 1(mm) | passant 1 m | passant 1,5 m | passant 2 m
| 0.08 | 74.6 | 86.36 | 95.25
| 0.1 | 75.63 | 87.75 | 95.67
| 0.125 | 77.04 | 89.76 | 96.19
| 0.16 | 78.98 | 92.39 | 96.81
| 0.2 | 80.33 | 93.15 | 97.18
| 0.25 | 81.75 | 93.98 | 97.53
| 0.315 | 82.71 | 94.49 | 97.76
| 0.4 | 83.62 | 94.9 | 97.98
| 0.5 | 84.31 | 95.22 | 98.15
| 0.63 | 85.08 | 95.59 | 98.37
| 0.8 | 85.68 | 95.88 | 98.51
| 1 | 86.47 | 96.28 | 98.7
| 1.25 | 87.49 | 96.76 | 98.88
| 1.6 | 89.2 | 97.47 | 99.12
| 2 | 91.62 | 98.22 | 99.34
| 2.5 | 94.33 | 98.99 | 99.56
| 3.15 | 96.67 | 99.58 | 99.75
| 4 | 98.46 | 99.93 | 99.86
| 5 | 99.2 | 100 | 99.94
| 6.3 | 99.42 | 100 | 100
| 8 | 99.73 | 100 | 100
| 10 | 100 | 100 | 100

## AGS de Lama F
Tableau 3-4: Analyse granulométrique par sedimentation de Lama feing
Nature de l'analyse granulométrique | Ouverture du tamis 1(mm) | passant 1,5 m | passant 1 m | passant 2 m
| 0.0014 | 15.61 | 19.17 | 19.48
| 0.0023 | 18.06 | 21.29 | 21.89
| 0.0029 | 18.87 | 22.34 | 25.52
| 0.0033 | 19.69 | 22.34 | 27.94
| 0.004 | 20.51 | 24.46 | 30.36
| 0.0056 | 22.14 | 25.52 | 32.77
| 0.009 | 25.4 | 28.67 | 37.61
| 0.0156 | 26.22 | 32.9 | 40.04
| 0.0262 | 27.85 | 37.12 | 50.92
| 0.0379 | 28.67 | 48.95 | 82.35
| 0.0522 | 35.2 | 74.14 | 90.57
| 0.0729 | 66.07 | 82.61 | 94.44

## AGT de Lama T
Tableau 3-4: Analyse granulométrique par tamisage de Lama Tchandé
Nature de l'analyse granulométrique | Ouverture du tamis 1(mm) | passant 1 m | passant 1,5 m | passant 2 m
| 0.08 | 55.72 | 31.16 | 62.34
| 0.1 | 58.4 | 32.37 | 63.93
| 0.125 | 61.08 | 34.75 | 66.89
| 0.16 | 65.64 | 39.66 | 72.9
| 0.2 | 73.23 | 39.77 | 76.58
| 0.25 | 80.33 | 46.15 | 79.76
| 0.315 | 90.86 | 51.02 | 81.41
| 0.4 | 93.92 | 55.26 | 82.55
| 0.5 | 95.66 | 58.17 | 83.24
| 0.63 | 96.56 | 61.24 | 83.8
| 0.8 | 97.09 | 63.2 | 84.13
| 1 | 97.34 | 64.94 | 84.46
| 1.25 | 97.56 | 66.68 | 84.78
| 1.6 | 97.77 | 69.11 | 85.25
| 2 | 98.11 | 71.83 | 85.81
| 2.5 | 98.41 | 74.93 | 86.47
| 3.15 | 98.7 | 78.64 | 87.32
| 4 | 99.04 | 82.57 | 88.48
| 5 | 99.32 | 84.96 | 89.15
| 6.3 | 99.5 | 87.25 | 89.68
| 8 | 99.63 | 89.26 | 90.45
| 10 | 99.63 | 91.12 | 90.95
| 12.5 | 99.77 | 94.91 | 91.79
| 16 | 100 | 97.69 | 92.17
| 20 | 100 | 98.19 | 93.26
| 25 | 100 | 100 | 100

## AGS de Lama T
Tableau 3-4: Analyse granulométrique par sedimentation de Lama Tchamdé
Nature de l'analyse granulométrique | Ouverture du tamis 1(mm) | passant 1 m | passant 1,5 m | passant 2 m
| 0.0014 | 12.76 | 6.98 | 12.24
| 0.0021 | 14.57 | 7.64 | 13.67
| 0.0025 | 16.39 | 8.63 | 14.38
| 0.0029 | 16.99 | 8.96 | 15.1
| 0.0035 | 19.17 | 9.62 | 15.53
| 0.005 | 19.41 | 10.28 | 15.81
| 0.0081 | 20.01 | 10.94 | 17.96
| 0.0139 | 21.83 | 11.94 | 20.1
| 0.0238 | 21.21 | 13.26 | 23.67
| 0.0373 | 22.42 | 17.55 | 25.1
| 0.051 | 30.88 | 21.52 | 32.97
| 0.0645 | 46.6 | 25.95 | 55.12

## DENSITE
Tableau 3-5 Récaptulatif des essais de densités
Référence | canton | Localité | Profondeurs (m) | Apparente | Absolue
1 | Bohou | Bohou | 1 | - | 2.48
1 | Bohou | Bohou | 1.5 | - | 2.51
1 | Bohou | Bohou | 2 | - | 2.34
2 | Lama | Feing | 1 | - | 2.42
2 | Lama | Feing | 1.5 | - | 2.12
2 | Lama | Feing | 2 | - | 2.04
2 | Lama | Tchamdé | 1 | - | 2.53
2 | Lama | Tchamdé | 1.5 | - | 2.56
2 | Lama | Tchamdé | 2 | - | 2.3

## Limite ATT
Tableau 3-6 : Récapitulatif des résultats de limites d' Atterberg
| Réf | Cantons | Localités | Profondeurs (m) | WL | WP | IP
| 1 | BOHOU | BOHOU | 1 | 32.88 | 10.94 | 21.94
| 1 | BOHOU | BOHOU | 1.5 | 36.53 | 11.82 | 24.71
| 1 | BOHOU | BOHOU | 2 | 55.27 | 15.85 | 39.42
| 1 | BOHOU | MOYENNE |  | 41.56 | 12.87 | 28.69
| 2 | LAMA | Feing | 1 | 44.32 | 26.64 | 17.68
| 2 | LAMA | Feing | 1.5 | 35.18 | 20.58 | 14.6
| 2 | LAMA | Feing | 2 | 42.01 | 35.16 | 6.85
| 2 | LAMA | Moyenne |  | 40.5 | 27.46 | 13.04
| 2 | LAMA | Tchamdé | 1 | 21.67 | 11.39 | 10.29
| 2 | LAMA | Tchamdé | 1.5 | 28.03 | 14.13 | 13.84
| 2 | LAMA | Tchamdé | 2 | 34.36 | 16.27 | 18.09
| 2 | LAMA | Moyenne |  | 28.02 | 13.93 | 14.07
| 2 | LAMA | MOYENNE LAMA |  | 34.26 | 20.69 | 13.56

## Bleu
Tableau 3-7 : Récapitulatif des essais de bleu de méthyléne
| Réf | Cantons | Localités | Profondeurs (m) | VBS | Caractéristiques
| 1 | BOHOU | Bohou | 1 | 4.49 | Sol limoneux de plasticité moyenne
| 1 | BOHOU | Bohou | 1.5 | 3.12 | Sol limoneux de plasticité moyenne
| 1 | BOHOU | Bohou | 2 | 3.83 | Sol limoneux de plasticité moyenne
| 1 | BOHOU | MOYENNE BOHOU |  | 3.81 | Sol limoneux de plasticité moyenne
| 2 | LAMA | Feing | 1 | 8.75 | Sol très argileux
| 2 | LAMA | Feing | 1.5 | 9.74 | Sol très argileux
| 2 | LAMA | Feing | 2 | 9.28 | Sol très argileux
| 2 | LAMA | MOYENNE FEING |  | 9.26 | Sol très argileux
| 2 | LAMA | Tchamdé | 1 | 4.51 | Sol limoneux de plasticité moyenne
| 2 | LAMA | Tchamdé | 1.5 | 3.78 | Sol limoneux de plasticité moyenne
| 2 | LAMA | Tchamdé | 2 | 7.78 | Sol argileux
| 2 | LAMA | MOYENNE TCHAMDE |  | 5.36 | Sol limoneux de plasticité moyenne

## Teneur en eau
Tableau 3-8 : Résultats des teneurs en eau naturelle des sols et de l'indice de gonflement
| Réf | Canton | Localités | Profondeurs (m) | TEN | WL | IS | Caractéristiques
| 1 | BOHOU | Bohou | 1 | 8.8 | 32.88 | 0.268 | Gonflement faible
| 1 | BOHOU | Bohou | 1.5 | 9.94 | 36.53 | 0.272 | Gonflement moyen
| 1 | BOHOU | Bohou | 2 | 13.25 | 55.27 | 0.24 | Gonflement élevé
| 1 | BOHOU | MOYENNE BOHOU |  | 10.66 | 41.56 | 0.257 | Gonflement moyen
| 2 | LAMA | Feing | 1 | 2.77 | 44.32 | 0.063 | Gonflement moyen
| 2 | LAMA | Feing | 1.5 | 3.59 | 35.18 | 0.102 | Gonflement moyen
| 2 | LAMA | Feing | 2 | 3.52 | 42.01 | 0.084 | Gonflement moyen
| 2 | LAMA | MOYENNE FEING |  | 3.3 | 40.5 | 0.081 | Gonflement moyen
| 2 | LAMA | Tchamdé | 1 | 3.58 | 21.67 | 0.165 | Gonflement faible
| 2 | LAMA | Tchamdé | 1.5 | 2.07 | 28.03 | 0.074 | Gonflement faible
| 2 | LAMA | Tchamdé | 2 | 5.004 | 34.36 | 0.147 | Gonflement faible
| 2 | LAMA | MOYENNE TCHAMDE |  | 3.56 | 28.02 | 0.127 | Gonflement faible

## Classification
Tableau 3-9 : Résultats de classification
| Echantillons | profondeurs (m) | Classification HBR | Classification unifié | Classification d'après le bleu de méthyléne
| Bohou | 1 | A-6 | sable argileux grenu | Sol limoneux de plasticité moyenne
| Bohou | 1.5 | A-6 | sable argileux grenu | Sol limoneux de plasticité moyenne
| Bohou | 2 | A-7-6 | sable argileux grenu | Sol limoneux de plasticité moyenne
| Lama Feing | 1 | A-7-6 | Argile peu plastique | Sol très argileux
| Lama Feing | 1.5 | A-6 | Limon peu plastique | Sol très argileux
| Lama Feing | 2 | A-7-6 | Limon peu plastique | Sol très argileux
| Lama Tchamdé | 1 | A-6 | Argile peu plastique | Sol limoneux de plasticité moyenne
| Lama Tchamdé | 1.5 | A-2-6 | sable argileux grenu | Sol limoneux de plasticité moyenne
| Lama Tchamdé | 2 | A-6 | Argile peu plastique | Sol argileux

## AGT BOHOU 1m ALL
Tableau A-2-1 : Analyse granulométrique par tamisage de l'argile bohou (1m)
| Analyse granulométrique par tamisage | ouverture du tamis (mm) | M.ref.partiels (g) | M.ref.Cum. (g) | Ref. part. % | Pas.Cum%
|  | 25 | 0 | 0 | 0 | 100
|  | 20 | 0 | 0 | 0 | 100
|  | 16 | 47.63 | 47.63 | 3.45 | 96.55
|  | 12.5 | 17.27 | 64.95 | 1.25 | 95.29
|  | 10 | 30.17 | 95.14 | 2.19 | 93.1
|  | 8 | 72.47 | 107.62 | 5.26 | 87.85
|  | 6.3 | 22.32 | 129.98 | 1.62 | 86.23
|  | 5 | 25.9 | 155.88 | 1.88 | 84.35
|  | 4 | 33.98 | 189.94 | 2.46 | 81.89
|  | 3.15 | 41.71 | 231.66 | 3.03 | 78.86
|  | 2.5 | 36.57 | 268.28 | 2.65 | 76.21
|  | 2 | 32.75 | 304.03 | 2.38 | 73.83
|  | 1.6 | 31.98 | 333.01 | 2.32 | 71.51
|  | 1.25 | 31.13 | 364.16 | 2.26 | 69.25
|  | 1 | 21.1 | 385.27 | 1.53 | 67.72
|  | 0.8 | 18.42 | 404.7 | 1.34 | 66.39
|  | 0.63 | 20.09 | 423.81 | 1.46 | 64.93
|  | 0.5 | 31.81 | 455.55 | 2.31 | 62.62
|  | 0.4 | 34.9 | 490.46 | 2.53 | 60.09
|  | 0.315 | 48.3 | 538.7 | 3.5 | 56.59
|  | 0.25 | 55.41 | 594.13 | 4.02 | 52.57
|  | 0.2 | 55.1 | 649.18 | 4 | 48.57
|  | 0.16 | 48.09 | 687.26 | 3.49 | 45.09
|  | 0.125 | 62.03 | 759.27 | 4.5 | 40.59
|  | 0.1 | 28.88 | 788.1 | 2.09 | 38.49
|  | 0.08 | 20.64 | 808.7 | 1.5 | 36.99

## AGS BOHOU 1m ALL
Tableau A-2-1 : Analyse granulométrique par sédimentation de l'argile bohou (1m)
| Analyse granulométrique par sédimentation | ouverture du tamis (mm) | M.ref.partiels (g) | M.ref.Cum. (g) | Ref. part. % | Pas.Cum%
|  | 0.0613 | - | - | - | 32.49
|  | 0.0454 | - | - | - | 27.43
|  | 0.0331 | - | - | - | 24.06
|  | 0.0209 | - | - | - | 23.89
|  | 0.0122 | - | - | - | 22.37
|  | 0.0072 | - | - | - | 20.27
|  | 0.0045 | - | - | - | 18.58
|  | 0.0032 | - | - | - | 17.3
|  | 0.0026 | - | - | - | 16.01
|  | 0.0023 | - | - | - | 16.62
|  | 0.0019 | - | - | - | 14.79
|  | 0.0013 | - | - | - | 13.11

## AGS BOHOU 1,5m ALL
Tableau A-2-2 : Analyse granulométrique par sédimentation de l'argile bohou (1,5m)
| Analyse granulométrique par sédimentation | ouverture du tamis (mm) | M.ref.partiels (g) | M.ref.Cum. (g) | Ref. part. % | Pas.Cum%
|  | 0.0613 |  |  |  | 32.91
|  | 0.0463 |  |  |  | 25.08
|  | 0.0341 |  |  |  | 19.82
|  | 0.0222 |  |  |  | 15.43
|  | 0.0129 |  |  |  | 14.55
|  | 0.0075 |  |  |  | 13.67
|  | 0.0046 |  |  |  | 12.34
|  | 0.0033 |  |  |  | 11.44
|  | 0.0027 |  |  |  | 10.55
|  | 0.0023 |  |  |  | 10.31
|  | 0.0019 |  |  |  | 10.15
|  | 0.0014 |  |  |  | 9.28

## AGT BOHOU 1,5m ALL
Tableau A-2-2 : Analyse granulométrique par tamisage de l'argile bohou (1,5m)
| Analyse granulométrique par tamisage | ouverture du tamis (mm) | M.ref.partiels (g) | M.ref.Cum. (g) | Ref. part. % | Pas.Cum%
|  | 25 | 0 | 100 | 0 | 100
|  | 20 | 23.69 | 23.69 | 1.74 | 98.26
|  | 16 | 22.75 | 46.46 | 1.67 | 96.6
|  | 12.5 | 37.08 | 83.63 | 2.72 | 93.88
|  | 10 | 29.5 | 113.17 | 2.16 | 91.72
|  | 8 | 27.65 | 140.85 | 2.03 | 89.69
|  | 6.3 | 37.4 | 178.35 | 2.74 | 86.95
|  | 5 | 39.04 | 217.57 | 2.86 | 84.09
|  | 4 | 40.02 | 257.57 | 2.93 | 81.15
|  | 3.15 | 45.46 | 303.14 | 3.33 | 77.82
|  | 2.5 | 34.92 | 338.2 | 2.56 | 75.26
|  | 2 | 30.3 | 368.57 | 2.22 | 73.04
|  | 1.6 | 25.8 | 394.39 | 1.89 | 71.15
|  | 1.25 | 23.92 | 418.32 | 1.75 | 69.4
|  | 1 | 17.1 | 435.44 | 1.25 | 68.14
|  | 0.8 | 17.43 | 452.86 | 1.28 | 66.87
|  | 0.63 | 18.73 | 471.59 | 1.37 | 65.49
|  | 0.5 | 29.1 | 500.6 | 2.13 | 63.36
|  | 0.4 | 36.33 | 536.93 | 2.66 | 60.7
|  | 0.315 | 48.79 | 585.66 | 3.58 | 57.12
|  | 0.25 | 45.24 | 630.87 | 3.32 | 53.81
|  | 0.2 | 62.64 | 694.16 | 4.57 | 49.24
|  | 0.16 | 43.89 | 737 | 3.22 | 46.02
|  | 0.125 | 56.96 | 793.91 | 4.17 | 41.85
|  | 0.1 | 28.42 | 822.25 | 2.08 | 39.76
|  | 0.08 | 17.49 | 835.62 | 1.28 | 38.48

## AGT BOHOU 2m ALL
Tableau A-2-3 : Analyse granulométrique par tamisage de l'argile bohou (2m)
| Analyse granulométrique par tamisage | ouverture du tamis (mm) | M.ref.partiels (g) | M.ref.Cum. (g) | Ref. part. % | Pas.Cum%
|  | 25 | 0 | 0 | 0 | 100
|  | 20 | 45.43 | 45.43 | 3.43 | 96.57
|  | 16 | 0 | 45.43 | 0 | 96.57
|  | 12.5 | 18.69 | 64.12 | 1.41 | 95.16
|  | 10 | 19.02 | 83.14 | 1.44 | 93.72
|  | 8 | 43.45 | 126.59 | 3.28 | 90.44
|  | 6.3 | 59.21 | 185.8 | 4.47 | 85.97
|  | 5 | 51.38 | 237.18 | 3.88 | 82.09
|  | 4 | 35.46 | 272.64 | 2.68 | 79.42
|  | 3.15 | 54.28 | 326.92 | 4.1 | 75.32
|  | 2.5 | 53.9 | 380.82 | 4.07 | 71.25
|  | 2 | 48.83 | 429.65 | 3.69 | 67.56
|  | 1.6 | 35.8 | 465.45 | 2.7 | 64.86
|  | 1.25 | 23.49 | 488.94 | 1.77 | 63.09
|  | 1 | 12.59 | 501.53 | 0.95 | 62.13
|  | 0.8 | 11.53 | 513.06 | 0.87 | 61.26
|  | 0.63 | 11.43 | 524.49 | 0.86 | 60.4
|  | 0.5 | 16.87 | 541.36 | 1.27 | 59.13
|  | 0.4 | 16.3 | 557.66 | 1.23 | 57.9
|  | 0.315 | 23.06 | 580.72 | 1.74 | 56.16
|  | 0.25 | 22.22 | 602.94 | 1.68 | 54.48
|  | 0.2 | 38.58 | 641.52 | 2.91 | 51.57
|  | 0.16 | 27.03 | 668.55 | 2.04 | 49.52
|  | 0.125 | 45.48 | 714.03 | 3.43 | 46.09
|  | 0.1 | 24.37 | 738.4 | 1.84 | 44.25
|  | 0.08 | 15.96 | 754.36 | 1.2 | 43.05

## AGS BOHOU 2m ALL
Tableau A-2-3 : Analyse granulométrique par sédimentation de l'argile bohou (2m)
| Analyse granulométrique par sédimentation | ouverture du tamis (mm) | M.ref.partiels (g) | M.ref.Cum. (g) | Ref. part. % | Pas.Cum%
|  | 0.066 | - | - | - | 37.83
|  | 0.0485 | - | - | - | 32.51
|  | 0.0352 | - | - | - | 28.25
|  | 0.0227 | - | - | - | 25.59
|  | 0.0133 | - | - | - | 23.46
|  | 0.0077 | - | - | - | 22.4
|  | 0.0048 | - | - | - | 19.74
|  | 0.0034 | - | - | - | 18.68
|  | 0.0028 | - | - | - | 17.09
|  | 0.0024 | - | - | - | 16.55
|  | 0.002 | - | - | - | 15.49
|  | 0.0014 | - | - | - | 13.91

## AGT LAMA FEING 1m ALL
Tableau A-2-4: Analyse granulométrique par tamisage de l'argile DE Lama Feing (1m)
| Analyse granulométrique par tamisage | ouverture du tamis (mm) | M.ref.partiels (g) | M.ref.Cum. (g) | Ref. part. % | Pas.Cum%
|  | 10 | 0 | 0 | 0 | 100
|  | 8 | 3.96 | 3.96 | 0.27 | 99.73
|  | 6.3 | 4.49 | 8.53 | 0.31 | 99.42
|  | 5 | 3.2 | 11.73 | 0.22 | 99.2
|  | 4 | 10.77 | 22.58 | 0.74 | 98.46
|  | 3.15 | 26.17 | 48.86 | 1.79 | 96.67
|  | 2.5 | 34.1 | 83.05 | 2.34 | 94.33
|  | 2 | 39.69 | 122.76 | 2.72 | 91.62
|  | 1.6 | 35.2 | 157.92 | 2.41 | 89.2
|  | 1.25 | 24.95 | 182.92 | 1.71 | 87.49
|  | 1 | 14.99 | 198.08 | 1.03 | 86.47
|  | 0.8 | 11.52 | 209.7 | 0.79 | 85.68
|  | 0.63 | 8.75 | 218.49 | 0.6 | 85.08
|  | 0.5 | 11.17 | 229.82 | 0.77 | 84.31
|  | 0.4 | 10.06 | 239.9 | 0.69 | 83.62
|  | 0.315 | 13.27 | 253.22 | 0.91 | 82.71
|  | 0.25 | 14.08 | 267.33 | 0.96 | 81.75
|  | 0.2 | 20.75 | 288.21 | 1.42 | 80.33
|  | 0.16 | 19.75 | 307.92 | 1.35 | 78.98
|  | 0.125 | 28.32 | 336.21 | 1.94 | 77.04
|  | 0.1 | 20.56 | 356.68 | 1.41 | 75.63
|  | 0.08 | 15.05 | 371.67 | 1.03 | 74.6

## AGS LAMA FEING 1m ALL
Tableau A-2-4 : Analyse granulométrique par sédimentation de l'argile DE Lama feing (1m)
| Analyse granulométrique par sédimentation | ouverture du tamis (mm) | M.ref.partiels (g) | M.ref.Cum. (g) | Ref. part. % | Pas.Cum%
|  | 0.0617 | - | - | - | 66.07
|  | 0.05 | - | - | - | 35.2
|  | 0.0363 | - | - | - | 28.67
|  | 0.023 | - | - | - | 27.85
|  | 0.0134 | - | - | - | 26.22
|  | 0.0077 | - | - | - | 25.4
|  | 0.0048 | - | - | - | 22.14
|  | 0.0034 | - | - | - | 20.51
|  | 0.0028 | - | - | - | 19.69
|  | 0.0024 | - | - | - | 18.87
|  | 0.002 | - | - | - | 18.06
|  | 0.0014 | - | - | - | 15.61

## AGT LAMA FEING 1,5m ALL
Tableau A-2-5: Analyse granulométrique par tamisage de l'argile DE Lama Feing (1,5m)
| Analyse granulométrique par tamisage | ouverture du tamis (mm) | M.ref.partiels (g) | M.ref.Cum. (g) | Ref. part. % | Pas.Cum%
|  | 5 | 0 | 0 | 0 | 100
|  | 4 | 1.03 | 1.03 | 0.07 | 99.93
|  | 3.15 | 5.06 | 6.08 | 0.35 | 99.58
|  | 2.5 | 8.56 | 14.8 | 0.59 | 98.99
|  | 2 | 11.17 | 26.02 | 0.77 | 98.22
|  | 1.6 | 10.78 | 36.86 | 0.74 | 97.47
|  | 1.25 | 10.25 | 47.24 | 0.71 | 96.76
|  | 1 | 7.01 | 54.26 | 0.48 | 96.28
|  | 0.8 | 5.74 | 59.95 | 0.4 | 95.88
|  | 0.63 | 4.32 | 64.28 | 0.3 | 95.59
|  | 0.5 | 5.29 | 69.54 | 0.37 | 95.22
|  | 0.4 | 4.66 | 74.24 | 0.32 | 94.9
|  | 0.315 | 5.85 | 80.03 | 0.4 | 94.49
|  | 0.25 | 7.38 | 87.44 | 0.51 | 93.98
|  | 0.2 | 12.15 | 99.66 | 0.84 | 93.15
|  | 0.16 | 11 | 114.69 | 0.76 | 92.39
|  | 0.125 | 37.99 | 152.74 | 2.62 | 89.76
|  | 0.1 | 29.13 | 181.82 | 2.01 | 87.75
|  | 0.08 | 20.08 | 201.85 | 1.39 | 86.36

## AGS LAMA FEING 1,5m ALL
Tableau A-2-5 : Analyse granulométrique par sédimentation de l'argile DE Lama feing (1,5m)
| Analyse granulométrique par sédimentation | ouverture du tamis (mm) | M.ref.partiels (g) | M.ref.Cum. (g) | Ref. part. % | Pas.Cum%
|  | 0.0702 | - | - | - | 82.61
|  | 0.0513 | - | - | - | 74.14
|  | 0.0394 | - | - | - | 48.95
|  | 0.0258 | - | - | - | 37.12
|  | 0.0151 | - | - | - | 32.9
|  | 0.0088 | - | - | - | 28.67
|  | 0.0054 | - | - | - | 25.52
|  | 0.0039 | - | - | - | 24.46
|  | 0.0032 | - | - | - | 22.34
|  | 0.0027 | - | - | - | 22.34
|  | 0.0022 | - | - | - | 21.29
|  | 0.0016 | - | - | - | 19.17