## AGT ANIE
Ouvertuure du tamis | Passants par profondeur 1m | Passants par profondeur 1.5m | Passants par profondeur 2m
31.5 | 100 | 100 | 100
20 | 0 | 90.55 | 100
10 | 100 | 73.35 | 100
5 | 96.74 | 69.66 | 91.59
2.5 | 88.61 | 65.15 | 82.98
1.25 | 81.78 | 60.09 | 66.45
0.63 | 78.81 | 57.09 | 53.07
0.315 | 75.9 | 54.02 | 43.1
0.16 | 71.54 | 46.97 | 34.05
0.08 | 63.74 | 44.92 | 32025

## AGS ANIE
Ouvertuure du tamis | Passants par profondeur 1m | Passants par profondeur 1.5m | Passants par profondeur 2m
0.076 | 59.97 | 38.43 | 26.14
0.0543 | 44.16 | 32.16 | 24.87
0.385 | 41.9 | 30.6 | 23.6
0.25 | 39.654 | 27.46 | 22.32
0.0145 | 32.87 | 22.76 | 18.45
0.0084 | 24.74 | 16.81 | 13.89
0.0052 | 19.32 | 13.37 | 10.85
0.0046 | 14.95 | 10.43 | 8.23
0.0016 | 5.89 | 4.15 | 3.28

## AGT Nyamassila
Ouvertuure du tamis | Passants par profondeur 1m | Passants par profondeur 1.5m | Passants par profondeur 2m
31.15 | 100 | 100 | 100
20 | 97.66 | 100 | 100
10 | 95.45 | 100 | 100
5 | 87.44 | 99.19 | 98.6
2.5 | 73.21 | 95.94 | 96.04
1.25 | 60.17 | 91.5 | 92.72
0.63 | 54.62 | 86.49 | 88.89
0.315 | 47.81 | 77.87 | 80.49
0.16 | 40.45 | 66.76 | 68.15
0.08 | 34.71 | 56.3 | 55.6

## AGS nayamassila
Ouvertuure du tamis | Passants par profondeur 1m | Passants par profondeur 1.5m | Passants par profondeur 2m
0.078 | 29.38 | 48.68 | 48.9
0.0563 | 24.63 | 44 | 38.92
0.403 | 17.98 | 38.38 | 32.27
0.0255 | 17.35 | 27.14 | 30.37
0.15 | 14.18 | 26.21 | 28
0.0086 | 10.38 | 25.27 | 25.15
0.0053 | 7.21 | 20.05 | 20.82
0.0049 | 4.15 | 15.21 | 15.43
0.0016 | 4.08 | 14.99 | 10.95
0.001 | 1.01 | 10.77 | 6.2

## Blue
Refernce | Localite/Cantons | Profondeurs | VBS | Caracteristique
| Anié | 1 | 8 | Sol argileux
| Anié | 1.5 | 4.8 | Sol limoneux aegileux
| Anié | 2 | 2 | Sol limoneux aegileux
| Anié | Moyenne | 4.93 | Sol limoneux aegileux
| Nyamassila | 1 | 2 | Sol limoneux aegileux
| Nyamassila | 1.5 | 2 | Sol limoneux aegileux
| Nyamassila | 2 | 7.33 | Sol argileux
| Nyamassila | Moyenne | 3.77 | sol limoneux argileux

## Poids spec
Canton | Profondeur | Valeur du poids specifiques
ANIE | 1 | 2.53
ANIE | 1.5 | 2.6
ANIE | 2 | 2.63
| Moyenne | 2.59
NYAMASSILA | 1 | 2.63
NYAMASSILA | 1.5 | 2.62
NYAMASSILA | 2 | 2.62
| Moyenne | 2.62

## Classification
Localite/Caton | Profondeur | Classification HBR | Classification unifié | Classification d'après le bleu de Métyléne
ANIE | 1 | A-7-6 | Sol fin et plasticité moyenne | sol argileux
ANIE | 1.5 | A-6 | sol fin et faible plasticité | sol limoneu argileux
ANIE | 2 | A-2-6 | sol grenu faible plasticité | sol limoneu argileux
NYAMASSILA | 1 | A-6 | Sol fin argile de plasticité faible | sol limoneu argileux
| 1.5 | A-6 | sol fin un silt-argile de platicité faible | sol limoneu argileux
| 2 | A-6 | Sol fin un silt-argile de plasticité moyenne | sol argileux

## indice de glonglement
Localité/caton | Profondeur | Limite de liquidité | Teneur en eau | indice de gonflement
ANIE | 1 | 61.55 | 18.7 | 0.0304
ANIE | 1.5 | 35.08 | 6.09 | 0.174
ANIE | 2 | 24.19 | 9.17 | 0.378
| Moyenne | 40.27 | 11.51 | 0.286
NYAMASSILA | 1 | 67.58 | 5.24 | 0.078
NYAMASSILA | 1.5 | 70 | 5.84 | 0.083
NYAMASSILA | 2 | 53 | 3.3 | 0.062
| Moyenne | 63.53 | 4.79 | 0.075

## indice de consistance
Localité/caton | Profondeur | Limite de liquidité | Teneur en eau naturel | indice de consistance
ANIE | 1 | 61.56 | 18.7 | 1.47
ANIE | 1.5 | 35.08 | 6.09 | 2.25
ANIE | 2 | 24.19 | 9.15 | 3.3
| Moyenne | 40.27 | 11.51 | 2.34
NYAMASSILA | 1 | 67.58 | 5.24 | 1.51
NYAMASSILA | 1.5 | 70 | 3.3 | 1.55
NYAMASSILA | 2 | 53 | 4.79 | 1.53
| Moyenne | 63.52 | 4.44 | 1.53

## indice de plasticite
Localité/caton | Profondeur | Limite de liquidité Wl à 25 coups | indice de plasticité
ANIE | 1 | 61.56 | 37.45
ANIE | 1.5 | 35.08 | 14
ANIE | 2 | 24.19 | 6.69
| Moyenne | 40.27 | 19.38
NYAMASSILA | 1 | 52.59 | 27.11
NYAMASSILA | 1.5 | 53.48 | 29.25
NYAMASSILA | 2 | 52.01 | 30.51
| Moyenne | 52.69 | 28.95

## densite anié
Echantillons | 1m | 1m | 1m | 1.5m | 1.5m | 1.5m | 2m | 2m | 2m
N du picno | 1 | 2 | 3 | 1 | 2 | 3 | 1 | 2 | 3
Sol sec ms (g) | 25.01 | 25.13 | 25.11 | 25.04 | 25.07 | 25.03 | 25 | 25 | 25
picno mp (g) | 49.7 | 44.33 | 42.44 | 40.81 | 44.8 | 44.64 | 41.4 | 44.74 | 44.64
picno + eau m'o (g) | 148.63 | 143.42 | 141.25 | 140.25 | 144.71 | 143.69 | 140.25 | 144.11 | 143.69
Temprérature de l'eau to (°C) | 28 | 27.7 | 28.7 | 29 | 28.9 | 28.9 | 28.6 | 28.1 | 28.6
1ère correction dmo (g) | -0.176 | -0.168 | -0.194 | -0.202 | -0.199 | -0.194 | -0.191 | -0.178 | -0.191
Masse corrigé mo = m'o + dmo (g) | 148.454 | 143.252 | 141.056 | 140.048 | 143.911 | 143.496 | 140.059 | 143.932 | 143.499
Picno + Ech. Sec m1 -mp (g) | 74.71 | 69.46 | 67.55 | 66.37 | 69.81 | 69.67 | 66.37 | 69.81 | 69.67
Calcul de l'Ech. Sec ms = m1 -mp (g) | 25.01 | 25.13 | 25.11 | 25.56 | 25.01 | 25.03 | 24.97 | 25.07 | 25.03
Picno + Ech. Sec + Eau m'2 (g) | 163.7 | 158.71 | 156.58 | 155.64 | 159.65 | 159.32 | 155.64 | 159.65 | 159.32
Température de la solution t2 (°C) | 29.6 | 30 | 29.8 | 28.7 | 28.7 | 28.9 | 29.7 | 29.8 | 29.8
2ème correction dm2 (g) | -0.216 | -0.229 | -0.223 | -0.229 | -0.229 | -0.199 | -0.221 | -0.223 | -0.223
Masse corrigé m2 = m'2 + dm2 (g) | 163.482 | 158.481 | 156.357 | 155.411 | 159.421 | 159.121 | 155.419 | 159.427 | 159.097
Poids spécifiques élémentaires Gs | 200.506 | 2.538 | 2.56 | 2.507 | 2.633 | 2.661 | 2.598 | 2.618 | 2.654
| 0.0326 | 0.0216 | 0.544 | 0.126 | 0.0287 | 0.1547 | 0.0199 | 0.0355 | 0.0554
Moyenne |  | 2.5345 |  |  | 2.6002 |  | 2.6234

## densite Nyamassila
Echantillons | 1m | 1m | 1m | 1.5m | 1.5m | 1.5m | 2m | 2m | 2m
N du picno | 1 | 2 | 3 | 1 | 2 | 3 | 1 | 2 | 3
Sol sec ms (g) | 25 | 25.04 | 25.05 | 25.01 | 25 | 25.02 | 25 | 25 | 25
picno mp (g) | 42.52 | 44.95 | 49.76 | 44.32 | 49.7 | 43.31 | 44.74 | 44.65 | 41.35
picno + eau m'o (g) | 141.44 | 144.05 | 148.55 | 143.42 | 148.67 | 141.38 | 143.98 | 163.65 | 140.22
Temprérature de l'eau to (°C) | 28 | 28.8 | 28.3 | 28.7 | 28.7 | 28.5 | 28.7 | 28.7 | 28.5
1ère correction dmo (g) | 0.176 | 0.196 | 0.183 | 0.194 | 0.194 | 0.189 | 0.194 | 0.194 | -0.189
Masse corrigé mo = m'o + dmo (g) | 141.26 | 144.304 | 148.367 | 143.226 | 148.476 | 141.191 | 143.786 | 144.05 | 140.031
Picno + Ech. Sec m1 -mp (g) | 67.52 | 39.99 | 74.81 | 69.42 | 74.7 | 67.33 | 69.74 | 69.65 | 66.35
Calcul de l'Ech. Sec ms = m1 -mp (g) | 25 | 25.04 | 25.5 | 25.01 | 25 | 25.02 | 25 | 25 | 25
Picno + Ech. Sec + Eau m'2 (g) | 155.05 | 159.68 | 164.41 | 158.95 | 164.1 | 156.89 | 159.45 | 160 | 155.84
Température de la solution t2 (°C) | 29.8 | 29.9 | 29.9 | 29.9 | 29.8 | 29.9 | 29.9 | 29.8 | 29.9
2ème correction dm2 (g) | 0.223 | 0.226 | 0.226 | 0.226 | 0.223 | 0.226 | 0.226 | 0.223 | -0.226
Masse corrigé m2 = m'2 + dm2 (g) | 156.827 | 159.454 | 164.184 | 158.724 | 163.877 | 156.664 | 159.24 | 160 | 1555
Poids spécifiques élémentaires Gs | 2.65 | 2.532 | 2.713 | 2.629 | 2.604 | 2.621 | 2.615 | 2.762 | 2.492
| 0.1184 | 0.1812 | 0.0628 | 0.0249 | 0.0163 | 0.0086 | 0.1479 | 0.2702 | -0.1222
Moyenne |  | 2.6317 |  |  | 2.6187 |  |  | 2.6231