## AGT d Apeyeme
Tableau 3-5:Analyse granulometrique par tamisage et par sédimentometrie
|  | ouverture du tamis (mm) | passants par profondeur 1 m | passants par profondeur 1,5 m | passants par profondeur 2 m
|  | 8 | 100 | 100 | 100
|  | 6.3 | 100 | 100 | 100
|  | 5 | 99.98 | 100 | 100
|  | 4 | 99.98 | 100 | 100
|  | 3.15 | 99.97 | 99.99 | 99.99
Analyse granulometrique |  | 2.5 | 99.87 | 99.93 | 99.86
par tamisage |  | 2 | 99.48 | 99.62 | 99.5
|  | 1.6 | 98.63 | 98.8 | 98.64
|  | 1.25 | 97.07 | 97.35 | 97.45
|  | 1 | 95.53 | 95.85 | 95.94
|  | 0.8 | 93.59 | 93.95 | 94.02
|  | 0.63 | 91.49 | 91.86 | 92.09
|  | 0.5 | 88.13 | 88.33 | 88.89
|  | 0.4 | 84.94 | 84.84 | 85.36
|  | 0.315 | 81.1 | 78.56 | 81.27
|  | 0.25 | 77.35 | 74.92 | 77.88
|  | 0.2 | 72.97 | 70.81 | 74
|  | 0.16 | 69.42 | 68.07 | 70.54
|  | 0.125 | 65.76 | 64.94 | 67.03
|  | 0.1 | 60.54 | 59.97 | 63.38
|  | 0.08 | 58.23 | 55.71 | 56.32

## AGS d Apeyeme
| Tableau 3-5:Analyse granulometrique par tamisage et par sédimentometrie |  |  | et par sédimentometrie de l'argile de Badomé
passants par profondeur (%)
ouverture du tamis (mm)
|  |  | 1 m |  | 1,5 m | 2 m
|  | 0.0728 | 56 |  | 49 | 50.34
|  | 0.0515 | 46.05 |  | 35 | 41
|  | 0.0372 | 41.67 |  | 28.94 | 35.59
|  | 0.0239 | 38.75 |  | 27.6 | 32.81
|  | 0.141 | 33.65 |  | 23.57 | 28.63
Analyse granulometroique |  | 0.0083 | 28.53 |  | 19.54 | 24.45
par sedimentometrie |  | 0.0052 | 25.61 |  | 15 | 21.68
|  | 0.0037 | 22.97 |  | 15 | 20.29
|  | 0.003 | 22.68 |  | 14.15 | 19.18
|  | 0.0026 | 21.96 |  | 13.48 | 18.9
|  | 0.0021 | 21.25 |  | 13.51 | 17.78
|  | 0.0015 | 20.06 |  | 28.84 | 16.8

## AGT de Djobekope
| Tableau 3-5:Analyse granulometrique par tamisage et par sédimentometrie |  |  | et par sédimentometrie de l'argile de Badomé
passants par profondeur (%)
ouverture du tamis (mm)
|  |  | 1 m |  | 1,5 m | 2 m
|  | 8 | 100 |  | 100 | 100
|  | 6.3 | 100 |  | 100 | 100
|  | 5 | 99.98 |  | 100 | 100
|  | 4 | 99.98 |  | 100 | 100
|  | 3.15 | 99.97 |  | 99.99 | 99.99
|  | 2.5 | 99.87 |  | 99.93 | 99.86
|  | 2 | 99.48 |  | 99.62 | 99.5
Analyse granulometrique |  | 1.6 | 98.63 |  | 98.8 | 98.64
par tamisage |  | 1.25 | 97.07 |  | 97.35 | 97.45
|  | 1 | 95.53 |  | 95.85 | 95.94
|  | 0.8 | 93.59 |  | 93.95 | 94.02
|  | 0.63 | 91.49 |  | 91.86 | 92.09
|  | 0.5 | 88.13 |  | 88.33 | 88.89
|  | 0.4 | 84.94 |  | 84.84 | 85.36
|  | 0.315 | 81.1 |  | 80.09 | 80.56
|  | 0.25 | 77.35 |  | 75.73 | 77.17
|  | 0.2 | 72.97 |  | 71.62 | 73.29
|  | 0.16 | 70.14 |  | 68.88 | 69.83
|  | 0.125 | 67.2 |  | 65.75 | 66.31
|  | 0.1 | 64.86 |  | 59.35 | 56.44
|  | 0.08 | 60.61 |  | 52.23 | 47.15

## AGS de Djobekope
| Tableau 3-5:Analyse granulometrique par tamisage et par sédimentometrie |  |  | et par sédimentometrie de l'argile de Badomé
passants par profondeur (%)
ouverture du tamis (mm)
|  |  | 1 m |  | 1,5 m | 2 m
|  | 0.0728 | 55 |  | 45 | 46
|  | 0.0515 | 47.93 |  | 32 | 33
|  | 0.0372 | 43.37 |  | 30 | 29.84
Analyse granulometroique |  | 0.0239 | 40.34 |  | 25.88 | 27.51
par sedimentometrie |  | 0.141 | 35.02 |  | 22.1 | 24
|  | 0.0083 | 29.69 |  | 18.32 | 20.5
|  | 0.0052 | 26.66 |  | 15 | 18.18
|  | 0.0037 | 23.91 |  | 14 | 17.01
|  | 0.003 | 23.61 |  | 13.27 | 16.08
|  | 0.0026 | 22.86 |  | 12.64 | 15.85
|  | 0.0021 | 22.12 |  | 12.67 | 14.91
|  | 0.0015 | 20.88 |  | 12.04 | 14.09

## AGT de Badome
| Tableau 3-5:Analyse granulometrique par tamisage et par sédimentometrie |  | et par sédimentometrie de l'argile de Badomé
passants par profondeur (%)
ouverture du tamis (mm)
|  | 1 m |  | 1,5 m | 2 m
| 8 | 100 |  | 100 | 100
| 6.3 | 99.7 |  | 99.6 | 99.71
| 5 | 99.67 |  | 99.43 | 99.05
| 4 | 99.4 |  | 99.14 | 98.63
| 3.15 | 99.02 |  | 98.55 | 98.53
Analyse granulometrique | 2.5 | 98.68 |  | 98.54 | 97.96
par tamisage | 2 | 98.25 |  | 98.1 | 97.56
| 1.6 | 97.52 |  | 97.69 | 97.24
| 1.25 | 96.47 |  | 97.44 | 94.52
| 1 | 95.62 |  | 97.27 | 94.32
| 0.8 | 94.72 |  | 97.16 | 93.49
| 0.63 | 93.82 |  | 96.25 | 92.46
| 0.5 | 91.3 |  | 95.34 | 91.3
| 0.4 | 92.51 |  | 94.69 | 90.45
| 0.315 | 89.74 |  | 94.11 | 89.52
| 0.25 | 88.24 |  | 93.67 | 88.96
| 0.2 | 86.43 |  | 90.02 | 88.41
| 0.16 | 85.06 |  | 85.23 | 88.02
| 0.125 | 83.46 |  | 80.04 | 87.66
| 0.1 | 76.86 |  | 70.14 | 76.01
| 0.08 | 71.93 |  | 60.09 | 67.12

## AGS de Badome
| Tableau 3-5:Analyse granulometrique par tamisage et par sédimentometrie |  |  | et par sédimentometrie de l'argile de Badomé
passants par profondeur (%)
ouverture du tamis (mm)
|  |  | 1 m |  | 1,5 m | 2 m
|  | 0.0728 | 64.01 |  | 49.34 | 50.34
|  | 0.0515 | 57.03 |  | 35.03 | 41.21
|  | 0.0372 | 44.12 |  | 20.27 | 29.01
Analyse granulometroique |  | 0.0239 | 39.41 |  | 15.13 | 22.18
par sedimentation |  | 0.0141 | 35.75 |  | 10.11 | 19.05
|  | 0.0083 | 31.19 |  | 8.26 | 12.1
|  | 0.0052 | 26.98 |  | 7.23 | 10.07
|  | 0.0037 | 24.79 |  | 6.21 | 5.61
|  | 0.003 | 21.11 |  | 6.18 | 4.9
|  | 0.0026 | 20.39 |  | 5.02 | 5.65
|  | 0.0021 | 19.3 |  | 4.53 | 3.23
|  | 0.0015 | 15.63 |  | 4.21 | 2.26

## dansite
REFERENCE | QUARTIER | PROFONDEURS | VALEUR ABSOLUE
1 | Apeyeme | 1 | 2.17
| Apeyeme | 1.5 | 2.27
| Apeyeme | 2 | 2.18
2 | DJOGBEKOPE | 1 | 2.59
| DJOGBEKOPE | 1.5 | 2.57
3 | DJOGBEKOPE | 2 | 2.6
| BADOME | 1 | 2.27
| BADOME | 1.5 | 2.4
| BADOME | 2 | 2.47

## limite ATT
REFERENCE | QUARTIER | PROFONDEURS | GRANDEURS
|  |  | Wi | Wp | Ip
1 | Apeyeme | 1 | 41.8 | 22 | 19.8
| Apeyeme | 1.5 | 43.39 | 23 | 20.39
| Apeyeme | 2 | 40.91 | 22 | 18.91
|  | MOYENNE | 42.03 | 22.33 | 19.7
2 | DJOGBEKOPE | 1 | 46.25 | 23.6 | 22.65
| DJOGBEKOPE | 1.5 | 44.49 | 19.8 | 24.8
| DJOGBEKOPE | 2 | 41.64 | 19 | 22.6
|  | MOYENNE | 44.13 | 20.8 | 23.35
3 | BADOME | 1 | 69.96 | 37 | 32.96
| BADOME | 1.5 | 37.74 | 19 | 18.74
| BADOME | 2 | 46.5 | 31 | 15.5
|  | MOYENNE | 51.4 | 29 | 22.4

## BLEU
REFERENCE | QUARTIER | PROFONDEURS | VBS | CARACTERISTIQUE
1 | Apeyeme | 1 | 0.7 | sol sablo limoneux sensible a l'eau
| Apeyeme | 1.5 | 0.79 | sol sablo limoneux sensible a l'eau
| Apeyeme | 2 | 0.78 | sol sablo limoneux sensible a l'eau
|  | MOYENNE | 0.76 | sol sablo limoneux sensible a l'eau
2 | DJOGBEKOPE | 1 | 1.95 | sol sabo argileux ,peu plastique
| DJOGBEKOPE | 1.5 | 1.93 | sol sabo argileux ,peu plastique
| DJOGBEKOPE | 2 | 1.87 | sol sabo argileux ,peu plastique
|  | MOYENNE | 1.92 | sol sabo argileux ,peu plastique
3 | BADOME | 1 | 5.71 | sol limoneux de plasticite moyenne
| BADOME | 1.5 | 6.96 | sol argileux
| BADOME | 2 | 7.79 | sol argileux
|  | MOYENNE | 6.82 | sol argileux

## TENEUR EN EAU
REFERENCE | QUARTIER | PROFONDEURS |  | GRANDEURS |  | CARACTERISTIQUES
|  |  | TENEUR en eau | Wi | Is
1 | Apeyeme | 1 | 8.09 | 41.8 | 0.19 | gonflement moyen
| Apeyeme | 1.5 | 7.88 | 43.39 | 0.18 | gonflement moyen
| Apeyeme | 2 | 7.25 | 40.91 | 0.18 | gonflement moyen
|  | MOYENNE | 7.74 | 42.03 | 0.18 | gonflement moyen
2 | DJOGBEKOPE | 1 | 7.3 | 46.25 | 0.16 | gonflement moyen
| DJOGBEKOPE | 1.5 | 8.17 | 44.49 | 0.18 | gonflement moyen
| DJOGBEKOPE | 2 | 8.48 | 41.64 | 0.2 | gonflement moyen
|  | MOYENNE | 7.98 | 44.13 | 0.18 | gonflement moyen
3 | BADOME | 1 | 13.79 | 69.96 | 0.19 | gonflement eleve
| BADOME | 1.5 | 4.39 | 37.74 | 0.12 | gonflement moyen
| BADOME | 2 | 2.46 | 46.05 | 0.05 | gonflement moyen
|  | MOYENNE | 6.88 | 51.31 | 0.12 | gonflement eleve

## Clasification
QUARTIER | PROFONDEURS | classification HRB | CLASSIICATIOPN UNIFIEE | CLASSIFICATION D'APRES LE BLEU DE METHYLENE
Apeyeme | 1 | A-7-6 ( Sol argileux) | sol fin argileux | sol sablo limoneux sensible a l'eau
Apeyeme | 1.5 | A-7-6 ( Sol argileux) | sol fin argileux | sol sablo limoneux sensible a l'eau
Apeyeme | 2 | A-7-6 ( Sol argileux) | sol fin argileux | sol sablo limoneux sensible a l'eau
DJOGBEKOPE | 1 | A-7-6 ( Sol argileux) | sol fin argileux | sol sablo argileux ,peu plastique
DJOGBEKOPE | 1.5 | A-7-6 ( Sol argileux) | sol fin argileux | sol sablo argileux ,peu plastique
DJOGBEKOPE | 2 | A-7-6 ( Sol argileux) | sol grenu argileux | sol sablo argileux ,peu plastique
BADOME | 1 | A-7-5 (SOL ARGILEUX) | sol fin silteux | sol limoneux de plasticite
BADOME | 1.5 | A-6(sol argileux) | sol fin argileux | sol argileux
BADOME | 2 | A-7-5 (SOL ARGILEUX) | sol fin silteux | sol argileux

## AGT APEYEME 1m ALL
| OUVERTURE DU TAMIS (mm) | masse de refus cumiles | refus cumiles(%) | passant(%)
| 8 | 0 | 0 | 100
| 6.3 | 0 | 0 | 100
| 5 | 0.23 | 0.02 | 99.98
| 4 | 0.26 | 0 | 99.98
| 3.15 | 0.41 | 0.01 | 99.97
| 2.5 | 1.83 | 0.1 | 99.87
| 2 | 7.19 | 0.39 | 99.48
| 1.6 | 19.05 | 0.85 | 98.63
| 1.25 | 40.67 | 1.56 | 97.07
| 1 | 61.97 | 1.53 | 95.53
| 0.8 | 88.93 | 1.94 | 93.59
Analyse granulometrique | 0.63 | 118.16 | 2.11 | 91.49
par tamisage | 0.5 | 164.72 | 3.36 | 88.13
| 0.4 | 209.02 | 3.19 | 84.94
| 0.315 | 262.27 | 3.84 | 81.1
| 0.25 | 314.32 | 3.75 | 77.35
| 0.2 | 375.14 | 4.38 | 72.97
| 0.16 | 424.37 | 3.55 | 69.42
| 0.125 | 475.15 | 3.66 | 65.76
| 0.1 | 547.63 | 5.22 | 60.54
| 0.08 | 579.59 | 2.3 | 58.23

## AGS APEYEME 1m ALL
| OUVERTURE DU TAMIS (mm) | masse de refus cumiles | refus cumiles(%) | passant(%)
| 0.0728 |  |  | 56
| 0.0515 |  |  | 46.05
| 0.0372 |  |  | 41.67
| 0.0239 |  |  | 38.75
Analyse granulometroique | 0.0141 |  |  | 33.65
par sedimentation | 0.0083 |  |  | 28.53
| 0.0052 |  |  | 25.61
| 0.0037 |  |  | 22.97
| 0.003 |  |  | 22.68
| 0.0026 |  |  | 21.96
| 0.0021 |  |  | 21.25
| 0.0015 |  |  | 20.06

## AGT APEYEME 1,5 m ALL
| OUVERTURE DU TAMIS (mm) | masse de refus cumiles | refus cumiles(%) | passant(%)
| 8 | 0 | 0 | 100
| 6.3 | 0 | 0 | 100
| 5 | 0 | 0 | 100
| 4 | 0 | 0 | 100
| 3.15 | 0.17 | 0.01 | 99.99
Analyse granulometroique | 2.5 | 0.97 | 0.06 | 99.93
par sedimentation | 2 | 5.25 | 0.31 | 99.62
| 1.6 | 16.67 | 0.82 | 98.8
| 1.25 | 36.83 | 1.45 | 97.35
| 1 | 57.64 | 1.5 | 95.85
| 0.8 | 84.15 | 1.91 | 93.95
| 0.63 | 113.17 | 2.09 | 91.86
| 0.5 | 162.23 | 3.53 | 88.33
| 0.4 | 210.85 | 3.5 | 84.84
| 0.315 | 298.08 | 6.27 | 78.56
| 0.25 | 348.73 | 3.64 | 74.92
| 0.2 | 405.87 | 4.11 | 70.81
| 0.16 | 443.93 | 2.74 | 68.07
| 0.125 | 487.5 | 3.13 | 64.94
| 0.1 | 556.62 | 4.97 | 59.97
| 0.08 | 515.89 | 4.26 | 55.71

## AGS APEYEME 1,5 m ALL
| OUVERTURE DU TAMIS (mm) | masse de refus cumiles | refus cumiles(%) | passant(%)
| 0.0744 |  |  | 49
| 0.0526 |  |  | 35
| 0.0374 |  |  | 28.94
| 0.0238 |  |  | 27.6
| 0.014 |  |  | 23.57
Analyse granulometroique | 0.0082 |  |  | 19.54
par sedimentation | 0.0051 |  |  | 15
| 0.0036 |  |  | 15
| 0.003 |  |  | 14.15
| 0.0026 |  |  | 13.48
| 0.0021 |  |  | 13.51
| 0.0015 |  |  | 12.84

## AGT APEYEME 2m ALL
| OUVERTURE DU TAMIS (mm) | masse de refus cumiles | refus cumiles(%) | passant(%)
| 8 | 0 | 0 | 100
| 6.3 | 0 | 0 | 1200
| 5 | 0 | 0 | 100
| 4 | 0 | 0 | 100
| 3.15 | 0.12 | 0.01 | 99.99
| 2.5 | 1.89 | 0.13 | 99.86
| 2 | 7 | 0.37 | 99.5
| 1.6 | 19.08 | 0.86 | 98.64
Analyse granulometroique | 1.25 | 35.66 | 1.19 | 97.45
par tamisage | 1 | 56.8 | 1.51 | 95.94
| 0.8 | 83.67 | 1.92 | 94.02
| 0.63 | 110.63 | 1.93 | 92.09
| 0.5 | 155.32 | 3.2 | 88.89
| 0.4 | 204.69 | 3.53 | 85.36
| 0.315 | 261.9 | 4.09 | 81.27
| 0.25 | 309.37 | 3.39 | 77.88
| 0.2 | 363.59 | 3.88 | 74
| 0.16 | 411.96 | 3.46 | 70.54
| 0.125 | 461.17 | 3.52 | 67.03
| 0.1 | 526.17 | 4.65 | 62.38
| 0.08 | 612.17 | 6.15 | 56.23

## AGS APEYEME 2m ALL
| OUVERTURE DU TAMIS (mm) | masse de refus cumiles | refus cumiles(%) | passant(%)
| 0.0755 |  |  | 50.34
| 0.0534 |  |  | 41
| 0.0378 |  |  | 35.59
| 0.0242 |  |  | 32.81
| 0.0143 |  |  | 28.63
Analyse granulometroique | 0.0084 |  |  | 24.45
par sedimentation | 0.0052 |  |  | 21.68
| 0.0037 |  |  | 20.29
| 0.003 |  |  | 19.18
| 0.0026 |  |  | 18.9
| 0.0022 |  |  | 17.78
| 0.0015 |  |  | 16.8

## AGT DJOGBEKOPE 1m ALL
| OUVERTURE DU TAMIS (mm) | masse de refus cumiles | refus cumiles(%) | passant(%)
| 8 | 0 | 0 | 100
| 6.3 | 0 | 0 | 100
| 5 | 0.23 | 0.02 | 99.98
| 4 | 0.26 | 0 | 99.98
| 3.15 | 0.41 | 0.01 | 99.97
| 2.5 | 1.83 | 0.1 | 99.87
| 2 | 7.19 | 0.39 | 99.48
Analyse granulometroique | 1.6 | 19.05 | 0.85 | 98.63
par tamisage | 1.25 | 40.67 | 1.56 | 97.07
| 1 | 61.97 | 1.53 | 95.53
| 0.8 | 88.93 | 1.94 | 93.59
| 0.63 | 118.16 | 2.11 | 91.49
| 0.5 | 164.72 | 3.36 | 88.13
| 0.4 | 209.02 | 3.19 | 84.94
| 0.315 | 262.27 | 3.84 | 81.1
| 0.25 | 314.32 | 3.75 | 77.35
| 0.2 | 375.14 | 4.38 | 72.97
| 0.16 | 414.37 | 2.83 | 70.14
| 0.125 | 455.15 | 2.94 | 67.2
| 0.1 | 487.63 | 2.34 | 64.86
| 0.08 | 546.59 | 4.25 | 60.61

## AGS DJOGBEKOPE 1m ALL
| OUVERTURE DU TAMIS (mm) | masse de refus cumiles | refus cumiles(%) | passant(%)
| 0.0728 |  |  | 55
| 0.0515 |  |  | 47.93
| 0.0372 |  |  | 43.37
| 0.0239 |  |  | 40.34
| 0.0141 |  |  | 35.02
| 0.0083 |  |  | 26.69
Analyse granulometroique | 0.0052 |  |  | 26.66
par sedimentation | 0.0037 |  |  | 23.91
| 0.003 |  |  | 23.61
| 0.0026 |  |  | 22.86
| 0.0021 |  |  | 22.12
| 0.0015 |  |  | 20.88

## AGT DJOGBEKOPE 1,5m ALL
| OUVERTURE DU TAMIS (mm) | masse de refus cumiles | refus cumiles(%) | passant(%)
| 8 | 0 | 0 | 100
| 6.3 | 0 | 0 | 100
| 5 | 0 | 0 | 100
| 4 | 0 | 0 | 100
| 3.15 | 0.17 | 0.01 | 99.99
| 2.5 | 0.97 | 0.06 | 99.93
Analyse granulometroique | 2 | 5.25 | 0.31 | 99.62
par tamisage | 1.6 | 16.67 | 0.82 | 98.8
| 1.25 | 36.83 | 1.45 | 97.35
| 1 | 57.64 | 1.5 | 95.85
| 0.8 | 84.15 | 1.91 | 93.95
| 0.63 | 113.17 | 2.09 | 91.86
| 0.5 | 162.23 | 3.53 | 88.33
| 0.4 | 210.85 | 3.5 | 84.84
| 0.315 | 276.81 | 4.74 | 80.09
| 0.25 | 337.46 | 4.36 | 75.73
| 0.2 | 394.6 | 4.11 | 71.62
| 0.16 | 432.66 | 2.74 | 68.88
| 0.125 | 476.23 | 3.13 | 65.75
| 0.1 | 565.23 | 6.4 | 59.35
| 0.08 | 664.23 | 7.12 | 52.23

## AGS DJOGBEKOPE 1,5m ALL
AGS DJOGBEKOPE
|  | OUVERTURE DU TAMIS (mm) | masse de refus cumiles | refus cumiles(%) | passant(%)
|  | 0.0744 |  |  | 45
|  | 0.0526 |  |  | 32
|  | 0.0374 |  |  | 30
|  | 0.0238 |  |  | 25.88
| Analyse granulometroique | 0.014 |  |  | 22.1
| par sedimentation | 0.0082 |  |  | 18.32
|  | 0.0051 |  |  | 15
|  | 0.0036 |  |  | 14
|  | 0.003 |  |  | 13.27
|  | 0.0026 |  |  | 12.64
|  | 0.0021 |  |  | 12.67
|  | 0.0015 |  |  | 12.04

## AGT DJOGBEKOPE 2m ALL
| OUVERTURE DU TAMIS (mm) | masse de refus cumiles | refus cumiles(%) | passant(%)
| 8 | 0 | 0 | 100
| 6.3 | 0 | 0 | 100
| 5 | 0 | 0 | 100
| 4 | 0 | 0 | 100
| 3.15 | 0.12 | 0.01 | 99.99
Analyse granulometroique | 2.5 | 1.89 | 0.13 | 99.86
par tamisage | 2 | 7 | 0.37 | 99.5
| 1.6 | 19.08 | 0.86 | 98.64
| 1.25 | 35.66 | 1.19 | 97.45
| 1 | 56.8 | 1.51 | 95.94
| 0.8 | 83.67 | 1.92 | 94.02
| 0.63 | 110.63 | 1.93 | 92.09
| 0.5 | 155.32 | 3.2 | 88.89
| 0.4 | 204.69 | 3.53 | 85.36
| 0.315 | 271.9 | 4.81 | 80.56
| 0.25 | 319.37 | 3.39 | 77.17
| 0.2 | 373.59 | 3.88 | 73.29
| 0.16 | 421.96 | 3.46 | 69.83
| 0.125 | 471.17 | 3.52 | 66.31
| 0.1 | 609.17 | 9.87 | 56.44
| 0.08 | 739.17 | 9.3 | 47.15

## AGS DJOGBEKOPE 2m ALL
| OUVERTURE DU TAMIS (mm) | masse de refus cumiles | refus cumiles(%) | passant(%)
| 0.0755 |  |  | 46
| 0.0534 |  |  | 33
| 0.0378 |  |  | 29.84
| 0.0242 |  |  | 27.51
| 0.0143 |  |  | 24
Analyse granulometroique | 0.0084 |  |  | 20.5
par sedimentation | 0.0052 |  |  | 18.18
| 0.0037 |  |  | 17.01
| 0.003 |  |  | 16.08
| 0.0026 |  |  | 15.85
| 0.0022 |  |  | 14.91
| 0.0015 |  |  | 14.09

## AGT BADOME 1m ALL
| OUVERTURE DU TAMIS (mm) | masse de refus cumiles | refus cumiles(%) | passant(%)
| 8 | 0 | 0 | 100
| 6.3 | 4.01 | 0.3 | 99.7
| 5 | 4.33 | 0.02 | 99.67
| 4 | 7.85 | 0.27 | 99.4
Analyse granulometroique | 3.15 | 12.88 | 0.38 | 99.02
par tamisage | 2.5 | 17.35 | 0.34 | 98.68
| 2 | 23.09 | 0.44 | 98.25
| 1.6 | 32.64 | 0.72 | 97.52
| 1.25 | 46.54 | 1.05 | 96.47
| 1 | 57.72 | 0.85 | 95.62
| 0.8 | 69.57 | 0.9 | 94.72
| 0.63 | 81.4 | 0.9 | 93.82
| 0.5 | 98.73 | 1.31 | 92.51
| 0.4 | 114.62 | 1.27 | 91.3
| 0.315 | 135.19 | 1.56 | 89.74
| 0.25 | 155.03 | 1.51 | 88.24
| 0.2 | 178.84 | 1.81 | 86.43
| 0.16 | 196.99 | 1.38 | 85.06
| 0.125 | 218.04 | 1.6 | 83.46
| 0.1 | 305.04 | 6.6 | 76.86
| 0.08 | 370.04 | 4.93 | 71.93

## AGS BADOME 1m ALL
OUVERTURE DU TAMIS (mm) | masse de refus cumiles | refus cumiles(%) | passant(%)
0.0739 |  |  | 64.01
0.0523 |  |  | 57.03
0.0372 |  |  | 44.12
0.0237 |  |  | 39.41
0.0138 |  |  | 35.75
0.0081 |  |  | 31.19
0.005 |  |  | 29.98
0.0036 |  |  | 24.79
0.003 |  |  | 21.11
0.0026 |  |  | 20.39
0.0021 |  |  | 19.3
0.0015 |  |  | 15.63

## AGT BADOME 1,5m ALL
AGT BADOME
| OUVERTURE DU TAMIS (mm) | masse de refus cumiles | refus cumiles(%) | passant(%)
| 8 | 0 | 0 | 100
| 6.3 | 5.8 | 0.4 | 99.6
| 5 | 8.13 | 0.16 | 99.43
| 4 | 12.38 | 0.3 | 99.14
| 3.15 | 20.79 | 0.59 | 98.55
| 2.5 | 21 | 0.01 | 98.54
| 2 | 27.36 | 0.44 | 98.1
| 1.6 | 33.24 | 0.41 | 97.69
| 1.25 | 36.73 | 0.24 | 97.44
| 1 | 39.22 | 0.17 | 97.27
| 0.8 | 40.83 | 0.11 | 97.16
| 0.63 | 53.82 | 0.9 | 96.25
| 0.5 | 66.96 | 0.91 | 95.34
| 0.4 | 76.28 | 0.65 | 94.69
| 0.315 | 84.7 | 0.59 | 94.11
| 0.25 | 90.98 | 0.44 | 93.67
| 0.2 | 97.41 | 0.45 | 90.02
| 0.16 | 101.92 | 0.31 | 85.23
| 0.125 | 106.27 | 0.3 | 80.04
| 0.1 | 111.16 | 0.34 | 70.14
| 0.08 | 191.08 | 5.56 | 60.09

## AGS BADOME 1,5m ALL
OUVERTURE DU TAMIS (mm) | masse de refus cumiles | refus cumiles(%) | passant(%)
0.0708 |  |  | 49.34
0.0501 |  |  | 35.03
0.0356 |  |  | 20.27
0.0226 |  |  | 15.13
0.0132 |  |  | 10.11
0.0077 |  |  | 8.26
0.0048 |  |  | 7.23
0.0035 |  |  | 6.21
0.0028 |  |  | 6.18
0.0025 |  |  | 5.02
0.002 |  |  | 4.53
0.0014 |  |  | 4.21

## AGT B ADOME 2m ALL
OUVERTURE DU TAMIS (mm) | masse de refus cumiles | refus cumiles(%) | passant(%)
8 | 0 | 0 | 100
6.3 | 4.28 | 0 | 99.71
5 | 13.94 | 0.29 | 99.05
4 | 19.99 | 0.66 | 98.63
3.15 | 21.5 | 0.41 | 98.53
2.5 | 83.2 | 0.1 | 97.96
2 | 89.01 | 4.21 | 97.56
1.6 | 93.67 | 0.4 | 97.24
1.25 | 133.58 | 0.32 | 94.52
1 | 136.43 | 2.73 | 94.32
0.8 | 148.64 | 0.19 | 93.49
0.63 | 163.76 | 0.83 | 92.46
0.5 | 180.73 | 1.03 | 91.3
0.4 | 193.13 | 1.16 | 90.45
0.315 | 204.18 | 0.85 | 89.52
0.25 | 212.35 | 0.75 | 88.96
0.2 | 220.42 | 0.56 | 88.41
0.16 | 226.15 | 0.55 | 88.02
0.125 | 231.47 | 0.39 | 87.66
0.1 | 236.65 | 0.36 | 76.01
0.08 | 23678 | 0.35 | 67.12

## AGS BADOME 2mALL
OUVERTURE DU TAMIS (mm) | masse de refus cumiles | refus cumiles(%) | passant(%)
0.064 |  |  | 50.34
0.0451 |  |  | 41.21
0.0324 |  |  | 29.01
0.0207 |  |  | 22.18
0.0122 |  |  | 19.05
0.0071 |  |  | 12.1
0.0045 |  |  | 10.07
0.0033 |  |  | 5.61
0.0024 |  |  | 4.9
0.002 |  |  | 5.65
0.0015 |  |  | 3.23
0.63 |  |  | 2.26