## Sheet 1
code | date | source | lat | lon | depth_m | passant_80um | passant_2mm | passant_20mm | wl | wp | vbs | gamma_d_max | w_opt | proctor_type | eg | laboratory | norm
| 2025-10-20 | GAMBAGA Inoussa | 10.3186 | 0.497 | 1.0 | 80.3 | 89.8 | 97.0 | 47.9 | 39.6 | 5.42 | 16.12 | 22.9 | normal | 5.33 | Lab C - Sokodé | NF P94-051
| 2025-10-20 | GAMBAGA Inoussa | 10.3186 | 0.497 | 3.4 | 85.4 | 96.2 | 95.5 | 45.5 | 22.9 | 5.27 | 15.74 | 21.2 | normal | 3.88 | Lab C - Sokodé | NF P94-051
| 2025-10-20 | GAMBAGA Inoussa
| 2025-10-20 | GAMBAGA Inoussa
| 2025-10-20 | GAMBAGA Inoussa
| 2025-10-20 | GAMBAGA Inoussa
| 2025-10-20 | GAMBAGA Inoussa
| 2025-10-20 | GAMBAGA Inoussa
| 2025-10-20 | GAMBAGA Inoussa
| 2025-10-20 | GAMBAGA Inoussa
| 2025-10-20 | GAMBAGA Inoussa
| 2025-10-20 | GAMBAGA Inoussa
| 2025-10-20 | GAMBAGA Inoussa
| 2025-10-20 | GAMBAGA Inoussa
| 2025-10-20 | GAMBAGA Inoussa
| 2025-10-20 | GAMBAGA Inoussa

## Sanfatoute AGT passant
Ouverture du tamis (mm) | 1m | 1,5m | 2m
25 | 100 | 100 | 100
20 | 100 | 100 | 100
16 | 100 | 100 | 100
12.5 | 99.75 | 100 | 99.47
10 | 98.87 | 99.7 | 99.47
8 | 98.5 | 99.7 | 99.4
6.3 | 98.22 | 99.61 | 99.36
5 | 97.95 | 99.59 | 99.34
4 | 97.54 | 99.51 | 99.25
3.15 | 96.56 | 99.33 | 99.05
2.5 | 95.72 | 99.07 | 98.89
2 | 95.09 | 98.62 | 98.71
1.6 | 94.58 | 98.03 | 98.54
1.25 | 94.21 | 97.38 | 98.28
1 | 93.96 | 96.87 | 98.03
0.8 | 93.7 | 96.29 | 97.75
0.63 | 93.45 | 95.77 | 97.4
0.5 | 93.06 | 95.02 | 96.67
0.4 | 92.67 | 94.46 | 95.91
0.315 | 91.88 | 93.23 | 94.04
0.25 | 91 | 91.88 | 91.73
0.2 | 89.69 | 87.92 | 84.86
0.16 | 88.25 | 85.7 | 80.61
0.125 | 85.5 | 80.41 | 73.48
0.1 | 83.77 | 78.65 | 70.87
0.08 | 82.81 | 77.5 | 68.75

## Sanfatoute AGS passant
Ouverture du tamis (mm) | 1m | 1,5m | 2m
0.0696 | 82.38 | 77.12 | 65.88
0.0494 | 79.33 | 73.7 | 62.82
0.0351 | 76.65 | 70.28 | 60.02
0.0224 | 71.69 | 65.15 | 56.21
0.013 | 67.1 | 59.33 | 51.11
0.0076 | 61.37 | 53.18 | 46.03
0.0047 | 56.4 | 48.05 | 40.7
0.0033 | 52.97 | 43.63 | 37.13
0.0027 | 51.03 | 41.23 | 34.58
0.0024 | 49.91 | 39.86 | 33.05
0.0019 | 48.76 | 38.5 | 31.01
0.0014 | 48 | 37.1 | 28.97

## Densité
Référence | Cantons | Profondeurs(m) | Densité; Absolue
1 | Sanfatoute | 1 | 2.47
| Sanfatoute | 1.5 | 2.39
| Sanfatoute | 2 | 2.63
2 | Korbongou | 1 | 2.47
| Korbongou | 1.5 | 2.51
| Korbongou | 2 | 2.57

## Limite sanfatoute
Cantons | Profondeur | WL | WP | IP
Sanfatoute | 1 | 57.57 | 25.06 | 32.51
Sanfatoute | 1.5 | 42.95 | 29.96 | 12.99
Sanfatoute | 2 | 32.46 | 23.83 | 8.63
Sanfatoute | Moyenne | 44.33 | 26.28 | 18.05
Korbongou | 1 | 39.6 | 16.66 | 22.94
Korbongou | 1.5 | 33.47 | 16.09 | 17.38
Korbongou | 2 | 24.24 | 16.22 | 8.02
Korbongou | Moyenne | 32.44 | 16.32 | 16.12

## Bleu
Référence | Cantons | Profondeurs(m) | VBS | Caractéristiques
1 | Sanfatoute | 1 | 7.31 | Sol argileux
1 | Sanfatoute | 1.5 | 6.28 | Sol argileux
1 | Sanfatoute | 2 | 4.69 | Sol limoneux de plasticité moyenne
1 | Sanfatoute | Moyenne | 6.09 | Sol argileux
2 | Korbongou | 1 | 4.4 | Sol limoneux de plasticité moyenne
2 | Korbongou | 1.5 | 3.98 | Sol limoneux de plasticité moyenne
2 | Korbongou | 2 | 2.48 | Sol sableux argileux peu plastique
2 | Korbongou | Moyenne | 3.62 | Sol limoneux de plasticité moyenne

## Teneur en eau
Référence | Cantons | Profondeurs(m) | Teneur en eau | Wl | Is | Caractéristiques
1 | Sanfatoute | 1 | 9.82 | 57.57 | 0.171 | Gonflement élevé
1 | Sanfatoute | 1.5 | 10.35 | 42.95 | 0.241 | Gonflement moyen
1 | Sanfatoute | 2 | 8.02 | 32.46 | 0.247 | Gonflement faible
1 | Sanfatoute | Moyenne | 9.4 | 35.39 | 0.266 | Gonflement moyen
2 | Korbongou | 1 | 8.17 | 39.6 | 0.206 | Gonflement élevé
2 | Korbongou | 1.5 | 7.52 | 33.47 | 0.225 | Gonflement moyen
2 | Korbongou | 2 | 6.21 | 24.24 | 0.256 | Gonflement faible
2 | Korbongou | Moyenne | 7.3 | 33.71 | 0.217 | Gonflement moyen

## Classification
Canton | Profondeur(m) | Classification HBR | Classification unifiée | Classification d'après le bleu de méthylène
Sanfatoute | 1 | A-7-5 | Sol fin, argile peu plasticité | Sol argileux
| 1.5 | A-7-6 | Sol fin, limoneux peu plasticité | Sol argileux
| 2 | A-5 | Sol fin, argileux limoneux peu plasticité | Sol limoneux de plasticité moyenne
Korbongou | 1 | A-6 | Sol fin, argile peu plasticité | Sol limoneux de plasticité moyenne
| 1.5 | A-6 | Sol fin, argile peu plasticité | Sol limoneux de plasticité moyenne
| 2 | A-4 | Sol grenue, sable argileux peu plasticité | Sol sableux argileux peu plastique

## AGS Korbongou ALL 1
Ouverture du tamis(mm) | Masse de refus cumulés(g) | Refus cumulés (%) | Passant (%)
0.0595 |  |  | 64.51
0.0428 |  |  | 61.48
0.0309 |  |  | 57.69
0.0199 |  |  | 53.9
0.0118 |  |  | 48.59
0.007 |  |  | 42.98
0.0044 |  |  | 39.51
0.0031 |  |  | 37.23
0.0026 |  |  | 35.41
0.0022 |  |  | 33.44
0.0018 |  |  | 32.39
0.0013 |  |  | 31.18

## AGT Korbongou ALL 1
Ouverture du tamis(mm) | Masse de refus cumulés(g) | Refus cumulés (%) | Passant (%)
16 | 0 | 0 | 100
12.5 | 5.08 | 0.37 | 99.63
10 | 9.3 | 0.67 | 99.33
8 | 11.65 | 0.84 | 99.16
6.3 | 14.09 | 1.02 | 98.98
5 | 15.89 | 1.15 | 98.85
4 | 17.1 | 1.23 | 98.77
3.15 | 22.48 | 1.62 | 98.38
2.5 | 28 | 2.02 | 97.98
2 | 33.94 | 2.45 | 97.55
1.6 | 43.22 | 3.12 | 96.88
1.25 | 57.6 | 4.15 | 95.85
1 | 71.51 | 5.16 | 94.84
0.8 | 87.18 | 6.29 | 93.71
0.63 | 102.8 | 7.41 | 92.59
0.5 | 125.66 | 9.06 | 90.94
0.4 | 146.22 | 10.54 | 89.46
0.315 | 174.73 | 12.6 | 87.4
0.25 | 204.06 | 14.72 | 85.28
0.2 | 247.57 | 17.85 | 82.15
0.16 | 300.1 | 21.64 | 78.36
0.125 | 400.85 | 28.91 | 71.09
0.1 | 440.23 | 31.75 | 68.25
0.08 | 461.28 | 33.26 | 66.74

## AGS Korbongou ALL 1,5
Ouverture du tamis(mm) | Masse de refus cumulés(g) | Refus cumulés (%) | Passant (%)
0.0666 |  |  | 49.7
0.0477 |  |  | 45.81
0.0342 |  |  | 41.92
0.022 |  |  | 37.06
0.0129 |  |  | 32.21
0.0075 |  |  | 28.32
0.0046 |  |  | 25.4
0.0033 |  |  | 23.45
0.0027 |  |  | 22.48
0.0024 |  |  | 21.51
0.0019 |  |  | 20.55
0.0014 |  |  | 20.55

## AGT Korbongou ALL 1,5
Ouverture du tamis(mm) | Masse de refus cumulés(g) | Refus cumulés (%) | Passant (%)
10 | 0 | 0 | 100
8 | 0 | 0 | 100
6.3 | 0 | 0 | 100
5 | 0.27 | 0.02 | 99.98
4 | 0.73 | 0.05 | 99.95
3.15 | 4.66 | 0.33 | 99.67
2.5 | 13.38 | 0.96 | 99.04
2 | 27.01 | 1.94 | 98.06
1.6 | 48.41 | 3.47 | 96.53
1.25 | 76.48 | 5.48 | 94.52
1 | 101.97 | 7.31 | 92.69
0.8 | 130.97 | 9.39 | 90.61
0.63 | 162.32 | 11.64 | 88.36
0.5 | 209.18 | 14.99 | 85.01
0.4 | 245.53 | 17.6 | 82.4
0.315 | 298.44 | 21.39 | 78.61
0.25 | 345.54 | 24.77 | 75.23
0.2 | 405.85 | 29.09 | 70.91
0.16 | 474.85 | 34.04 | 65.96
0.125 | 571.86 | 40.99 | 59.01
0.1 | 612.58 | 43.91 | 56.09
0.08 | 633.83 | 45.43 | 54.57

## AGS Korbongou ALL 2
Ouverture du tamis(mm) | Masse de refus cumulés(g) | Refus cumulés (%) | Passant (%)
0.0649 |  |  | 34.66
0.0467 |  |  | 31.4
0.0334 |  |  | 28.79
0.0214 |  |  | 26.83
0.0125 |  |  | 24.22
0.0073 |  |  | 22.92
0.0045 |  |  | 21.09
0.0032 |  |  | 19.78
0.0026 |  |  | 19
0.0023 |  |  | 18.09
0.0019 |  |  | 17.04
0.0013 |  |  | 17.05

## AGT Korbongou 2
Ouverture du tamis(mm) | Masse de refus cumulés(g) | Refus cumulés (%) | Passant (%)
10 | 0 | 0 | 100
8 | 0 | 0 | 100
6.3 | 0 | 0 | 100
5 | 0 | 0 | 100
4 | 2.94 | 0.21 | 99.79
3.15 | 17.92 | 1.27 | 98.73
2.5 | 60.4 | 4.28 | 95.72
2 | 123.36 | 8.73 | 91.27
1.6 | 199.25 | 14.11 | 85.89
1.25 | 295.47 | 20.92 | 79.08
1 | 366.72 | 25.97 | 74.03
0.8 | 431.81 | 30.58 | 69.42
0.63 | 490.41 | 34.72 | 65.28
0.5 | 563.22 | 39.88 | 60.12
0.4 | 609.59 | 43.16 | 56.84
0.315 | 667.83 | 47.29 | 52.71
0.25 | 713.52 | 50.52 | 49.48
0.2 | 767.75 | 54.36 | 45.64
0.16 | 806.26 | 57.09 | 42.91
0.125 | 875.39 | 61.98 | 38.02
0.1 | 893.84 | 63.29 | 36.71
0.08 | 902.08 | 63.87 | 36.13