## AGT Yade
AGT Yade
Tamis | Passant par profondeur 1m | Passant par profondeur 1,5m | Passant par profondeur 2m
25 | 100 | 100 | 100
20 | 100 | 100 | 100
16 | 100 | 100 | 100
12.5 | 99.39 | 100 | 100
10 | 99.22 | 100 | 100
8 | 99.01 | 100 | 100
6.3 | 98.59 | 100 | 100
5 | 97.85 | 100 | 99.96
4 | 96.41 | 99.98 | 99.82
3.15 | 92.66 | 99.83 | 99.43
2.5 | 88.77 | 99.57 | 98.88
2 | 85.04 | 99.22 | 98.15
1.6 | 82.1 | 98.85 | 97.11
1.25 | 80.05 | 98.01 | 94.99
1 | 79.02 | 97.59 | 92.77
0.8 | 78.01 | 97.01 | 89.8
0.63 | 77.08 | 96.35 | 87.43
0.5 | 75.98 | 94.97 | 82.26
0.4 | 74.85 | 93.73 | 78.41
0.315 | 73.28 | 89.3 | 73.89
0.25 | 71.44 | 84.24 | 69.2
0.2 | 68.64 | 78.66 | 62.9
0.16 | 66.03 | 73.18 | 58.14
0.125 | 61.74 | 67.47 | 49.23
0.1 | 58.71 | 66.09 | 45.04
0.08 | 57.05 | 65 | 42.49

## AGS Yade
AGS Yade
Tamis | Passant par profondeur 1m | Passant par profondeur 1,5m | Passant par profondeur 2m
0.0634 | 50.34 | 60.06 | 36.26
0.0475 | 38.76 | 52.06 | 27.09
0.0353 | 27.86 | 44.06 | 20.67
0.0235 | 15.74 | 37.64 | 13.33
0.014 | 7.9 | 34.44 | 10.58
0.008 | 8.93 | 31.24 | 7.84
0.005 | 6.64 | 25.64 | 6.01
0.0035 | 6.51 | 20.2 | 5.57
0.0029 | 6.51 | 15.27 | 5.12
0.0025 | 6.51 | 10.48 | 5.1
0.002 | 6.48 | 4.09 | 5.1
0.0014 | 5.78 | 0.89 | 5.1

## AGT Tchitchao
AGT Tchitchao
Tamis | Passant par profondeur 1m | Passant par profondeur 1,5m | Passant par profondeur 2m
25 | 100 | 100 | 100
20 | 95.84 | 100 | 100
16 | 94.65 | 99.56 | 100
12.5 | 94.92 | 99.56 | 100
10 | 94.06 | 99.56 | 100
8 | 93.67 | 99.43 | 99.94
6.3 | 92.85 | 99.43 | 99.87
5 | 92.39 | 99.14 | 99.74
4 | 91.97 | 98.96 | 99.48
3.15 | 91.59 | 98.64 | 98.96
2.5 | 91.35 | 98.42 | 98.63
2 | 91.21 | 98.17 | 98.31
1.6 | 91.04 | 97.94 | 97.98
1.25 | 90.88 | 97.66 | 97.64
1 | 90.74 | 97.44 | 97.33
0.8 | 90.59 | 97.15 | 96.92
0.63 | 90.41 | 96.78 | 96.33
0.5 | 90.09 | 95.9 | 94.96
0.4 | 89.64 | 94.82 | 93.37
0.315 | 88.8 | 87.48 | 90.15
0.25 | 87.46 | 82.36 | 85.73
0.2 | 84.81 | 71.72 | 79.41
0.16 | 81.33 | 67.23 | 73.81
0.125 | 72.63 | 62.68 | 64.93
0.1 | 69.16 | 61.43 | 60.64
0.08 | 66.38 | 60.77 | 58.36

## AGS Tchitchao
AGS Tchtchao
Tamis | Passant par profondeur 1m | Passant par profondeur 1,5m | Passant par profondeur 2m
0.0617 | 50.34 | 56.62 | 52.71
0.0454 | 38.76 | 45.98 | 42.88
0.0338 | 27.86 | 36.66 | 35.87
0.0224 | 15.74 | 27.35 | 28.85
0.0131 | 7.9 | 26.02 | 24.29
0.0076 | 8.93 | 24.69 | 24.36
0.0047 | 6.64 | 23.37 | 21.84
0.0033 | 6.51 | 22.04 | 20.45
0.0027 | 6.51 | 20.71 | 20.45
0.0024 | 6.51 | 20.04 | 19.05
0.002 | 6.48 | 18.05 | 19.05
0.0014 | 5.78 | 15.36 | 16.23

## Densité
Densité
Réference | Cantons | Profondeurs | Densité absolue
1 | YADE | 1 | 2.46
1 | YADE | 1.5 | 2.32
1 | YADE | 2 | 2.6
2 | TCHITCHAO | 1 | 2.44
2 | TCHITCHAO | 1.5 | 2.47
2 | TCHITCHAO | 2 | 2.34

## Limite Att
Grandeurs
Réference | Cantons | Profondeurs | Wi | Wp | Lp
1 | Yade | 1 | 61.5 | 23 | 38.5
1 | Yade | 1.5 | 37 | 24 | 13
1 | Yade | 5 | 34.5 | 22 | 12.5
1 | Yade | Moyenne | 44.33 | 23 | 21.33
2 | Tchitchao | 1 | 26.33 | 18 | 8.33
2 | Tchitchao | 1.5 | 48.5 | 17 | 31.5
2 | Tchitchao | 5 | 52 | 15 | 37
2 | Tchitchao | Moyenne | 42.28 | 16.67 | 25.61

## Bleu
Bleu
Réference | Cantons | Profondeurs | VBS | Caractéristiques
1 | Yade | 1 | 7.29 | Sol argileux
1 | Yade | 1.5 | 7.94 | Sol argileux
1 | Yade | 5 | 6.84 | Sol argileux
1 | Yade | Moyenne | 7.36 | Sol argileux
2 | Tchitchao | 1 | 6.8 | Sol argileux
2 | Tchitchao | 1.5 | 8.62 | Sol très argileux
2 | Tchitchao | 5 | 6.68 | Sol argileux
2 | Tchitchao | Moyenne | 7.37 | Sol argileux

## Teneur en eau
Teneur en eau
Grandeurs
Réference | Cantons | Profondeurs | Teneur en eau | WI | Ls | Caracteristiques
1 | Yade | 1 | 18.52 | 61.5 | 0.3 | Gonflement élevé
1 | Yade | 1.5 | 11.66 | 37 | 0.31 | Gonflement moyen
1 | Yade | 5 | 5.89 | 34.5 | 0.17 | Gonflement faible
1 | Yade | Moyenne | 12.02 | 44.33 | 0.27 | Gonflement moyen
2 | Tchitchao | 1 | 4.59 | 26.33 | 0.17 | Gonflement faible
2 | Tchitchao | 1.5 | 4.26 | 48.5 | 0.09 | Gonflement moyen
2 | Tchitchao | 5 | 10.14 | 52 | 0.19 | Gonflement élevé
2 | Tchitchao | Moyenne | 6.33 | 33.71 | 0.19 | Gonflement élevé

## Classification
Classification
Quartier | Profondeur | Classification (HRB) | Classification (unifiée) | Classification d'apès le bleu de méthylène
Yade | 1 | A-7-6 | Sol argileux peu plastique | Sol argileux
Yade | 1.5 | A-6 | Sol argileux peu plastique | Sol argileux
Yade | 2 | A-6 | Sol argileux peu plastique | Sol argileux
Tchitchao | 1 | A-4 | Sol argileux peu plastique | Sol argileux
Tchitchao | 1.5 | A-7-6 | Sol argileux peu plastique | Sol très argileux
Tchitchao | 2 | A-7-6 | Sol peu plastique | Sol argileux

## AGT yade 1m all
Tamis | Masse de refus cumulées | Refus cumulés | Passants (%)
20 | 0 | 0 | 100
16 | 0 | 0 | 100
12.5 | 7.76 | 0.61 | 99.39
10 | 9.92 | 0.78 | 99.22
8 | 12.57 | 0.99 | 99.01
6.3 | 17.83 | 1.41 | 98.59
5 | 27.19 | 2.15 | 97.85
4 | 45.44 | 3.59 | 96.41
3.15 | 92.92 | 7.34 | 92.66
2.5 | 142.14 | 11.23 | 88.77
2 | 189.37 | 14.96 | 85.04
1.6 | 226.52 | 17.9 | 82.1
1.25 | 252.49 | 19.95 | 80.05
1 | 265.54 | 20.98 | 79.02
0.8 | 278.34 | 21.99 | 78.01
0.63 | 290.1 | 22.92 | 77.08
0.5 | 304.04 | 24.02 | 75.98
0.4 | 318.36 | 25.15 | 74.85
0.315 | 338.23 | 26.72 | 73.28
0.25 | 361.5 | 28.56 | 71.44
0.2 | 396.88 | 31.36 | 68.64
0.16 | 429.93 | 33.97 | 66.03
0.125 | 484.26 | 38.26 | 71.74
0.1 | 522.51 | 41.29 | 58.71
0.08 | 543.59 | 42.95 | 57.05

## AGS Yade 1 m all
Tamis | Masse de refus cumulées | Refus cumulés | Passants (%)
0.0634 |  |  | 50.34
0.0475 |  |  | 38.76
0.0353 |  |  | 27.86
0.0235 |  |  | 15.74
0.014 |  |  | 7.9
0.008 |  |  | 8.93
0.005 |  |  | 6.64
0.0035 |  |  | 6.51
0.0029 |  |  | 6.51
0.0025 |  |  | 6.51
0.002 |  |  | 6.48
0.0014 |  |  | 5.78

## AGT yade 1,5m all
Tamis | Masse de refus cumulées | Refus cumulés | Passants (%)
20 | 0 | 0 | 100
16 | 0 | 0 | 100
12.5 | 0 | 0 | 100
10 | 0 | 0 | 100
8 | 0 | 0 | 100
6.3 | 0 | 0 | 100
5 | 0 | 0 | 100
4 | 0.31 | 0.02 | 99.98
3.15 | 2.32 | 0.17 | 99.83
2.5 | 5.79 | 0.43 | 99.57
2 | 10.45 | 0.78 | 99.22
1.6 | 15.4 | 1.15 | 98.85
1.25 | 26.71 | 1.99 | 98.01
1 | 32.31 | 2.41 | 97.59
0.8 | 40.21 | 2.99 | 97.01
0.63 | 49.07 | 3.65 | 96.35
0.5 | 67.51 | 5.03 | 94.97
0.4 | 84.26 | 6.27 | 93.73
0.315 | 143.75 | 10.7 | 89.3
0.25 | 211.67 | 15.76 | 84.24
0.2 | 286.66 | 21.34 | 78.66
0.16 | 360.33 | 26.82 | 73.18
0.125 | 436.94 | 32.53 | 67.47
0.1 | 450.51 | 33.91 | 66.09
0.08 | 470.18 | 35 | 65

## AGS yade 1,5m all
Tamis | Masse de refus cumulées | Refus cumulés | Passants (%)
0.0657 |  |  | 60.06
0.0483 |  |  | 52.06
0.0354 |  |  | 44.06
0.023 |  |  | 37.64
0.0135 |  |  | 34.44
0.0079 |  |  | 31.24
0.0049 |  |  | 25.64
0.0035 |  |  | 20.2
0.0029 |  |  | 15.27
0.0026 |  |  | 10.48
0.0022 |  |  | 4.09
0.0015 |  |  | 0.89

## AGT Yade 2 m all
Tamis | Masse de refus cumulées | Refus cumulés | Passants (%)
20 | 0 | 0 | 100
16 | 0 | 0 | 100
12.5 | 0 | 0 | 100
10 | 0 | 0 | 100
8 | 0 | 0 | 100
6.3 | 0 | 0 | 100
5 | 0.63 | 0.04 | 99.96
4 | 2.52 | 0.18 | 99.82
3.15 | 8.13 | 0.57 | 99.43
2.5 | 15.9 | 1.12 | 98.88
2 | 26.14 | 1.85 | 98.15
1.6 | 40.91 | 2.89 | 97.11
1.25 | 71.01 | 5.01 | 94.99
1 | 102.4 | 7.23 | 92.77
0.8 | 144.55 | 10.2 | 89.8
0.63 | 178.02 | 12.57 | 87.43
0.5 | 251.26 | 17.74 | 82.26
0.4 | 305.86 | 21.59 | 78.41
0.315 | 369.93 | 26.11 | 73.89
0.25 | 436.28 | 30.8 | 69.2
0.2 | 525.56 | 37.1 | 62.9
0.16 | 592.92 | 41.86 | 58.14
0.125 | 719.14 | 50.77 | 49.23
0.1 | 778.57 | 54.96 | 45.04
0.08 | 814.68 | 57.51 | 42.49

## AGS Yade 2 all
Tamis | Masse de refus cumulées | Refus cumulés | Passants (%)
0.0585 |  |  | 36.26
0.0447 |  |  | 27.09
0.0331 |  |  | 20.67
0.022 |  |  | 13.33
0.0129 |  |  | 10.58
0.0076 |  |  | 7.84
0.0047 |  |  | 6.01
0.0033 |  |  | 5.57
0.0027 |  |  | 5.12
0.0024 |  |  | 5.1
0.0019 |  |  | 5.1
0.0014 |  |  | 5.1

## AGT Thitchao 1m all
Tamis | Masse de refus cumulées | Refus cumulés | Passants (%)
20 | 59.62 | 4.16 | 95.84
16 | 76.76 | 5.35 | 94.65
12.5 | 72.82 | 5.08 | 94.92
10 | 85.16 | 5.94 | 94.06
8 | 90.78 | 6.33 | 93.67
6.3 | 102.48 | 7.15 | 92.85
5 | 109.15 | 7.61 | 92.39
4 | 115.14 | 8.03 | 91.97
3.15 | 120.67 | 8.41 | 91.59
2.5 | 124.12 | 8.65 | 91.35
2 | 126.04 | 8.79 | 91.21
1.6 | 128.46 | 8.96 | 91.04
1.25 | 130.83 | 9.12 | 90.88
1 | 132.79 | 9.26 | 90.74
0.8 | 134.97 | 9.41 | 90.59
0.63 | 137.5 | 9.59 | 90.41
0.5 | 142.12 | 9.91 | 90.09
0.4 | 148.58 | 10.36 | 89.64
0.315 | 160.56 | 11.2 | 88.8
0.25 | 179.9 | 12.54 | 87.46
0.2 | 217.79 | 15.19 | 84.81
0.16 | 267.79 | 18.67 | 81.33
0.125 | 392.5 | 27.37 | 72.63
0.1 | 442.36 | 30.84 | 69.16
0.08 | 482.23 | 33.62 | 66.38

## AGS Tchitchao 1m all
Tamis | Masse de refus cumulées | Refus cumulés | Passants (%)
0.0617 |  |  | 58.13
0.0454 |  |  | 50.78
0.0338 |  |  | 40.49
0.0224 |  |  | 30.21
0.0131 |  |  | 27.27
0.0076 |  |  | 26.54
0.0047 |  |  | 23.6
0.0033 |  |  | 21.37
0.0027 |  |  | 19.9
0.0024 |  |  | 18.42
0.002 |  |  | 16.94
0.0014 |  |  | 12.74

## AGT Tchitchao 1,5 m all
Tamis | Masse de refus cumulées | Refus cumulés | Passants (%)
20 | 0 | 0 | 100
16 | 6.32 | 0.44 | 99.56
12.5 | 6.32 | 0.44 | 99.56
10 | 6.32 | 0.44 | 99.56
8 | 8.27 | 0.57 | 99.43
6.3 | 8.27 | 0.57 | 99.43
5 | 12.44 | 0.86 | 99.14
4 | 14.93 | 1.04 | 98.96
3.15 | 19.51 | 1.36 | 98.64
2.5 | 22.8 | 1.58 | 98.42
2 | 26.29 | 1.83 | 98.17
1.6 | 29.66 | 2.06 | 97.94
1.25 | 33.69 | 2.34 | 97.66
1 | 36.81 | 2.56 | 97.44
0.8 | 41 | 2.85 | 97.15
0.63 | 46.34 | 3.22 | 96.78
0.5 | 58.98 | 4.1 | 95.9
0.4 | 74.61 | 5.18 | 94.82
0.315 | 180.16 | 12.52 | 97.48
0.25 | 253.79 | 17.64 | 82.36
0.2 | 406.85 | 28.28 | 71.72
0.16 | 411.45 | 32.77 | 67.23
0.125 | 536.89 | 37.32 | 62.68
0.1 | 554.9 | 38.57 | 61.43
0.08 | 564.42 | 39.23 | 60.77

## AGS Tchitchao 1,5m all
Tamis | Masse de refus cumulées | Refus cumulés | Passants (%)
0.0595 |  |  | 56.62
0.449 |  |  | 45.98
0.0334 |  |  | 36.66
0.0221 |  |  | 27.25
0.0129 |  |  | 26.02
0.0075 |  |  | 24.69
0.0046 |  |  | 23.37
0.0033 |  |  | 22.04
0.0027 |  |  | 20.71
0.0023 |  |  | 20.04
0.0019 |  |  | 18.05
0.0014 |  |  | 15.36

## AGT Tchitchao 2m all
AGT
| Tamis | Masse de refus cumulées | Refus cumulés | Passants (%)
| 20 | 0 | 0 | 100
| 16 | 0 | 0 | 100
| 12.5 | 0 | 0 | 100
| 10 | 0 | 0 | 100
| 8 | 0.78 | 0.06 | 99.94
| 6.3 | 1.72 | 0.013 | 99.87
| 5 | 3.59 | 0.26 | 99.74
| 4 | 7.04 | 0.52 | 99.48
| 3.15 | 14.19 | 1.04 | 98.96
| 2.5 | 18.6 | 1.37 | 98.63
| 2 | 23.03 | 1.69 | 98.31
| 1.6 | 27.45 | 2.02 | 97.98
| 1.25 | 32.2 | 2.36 | 97.64
| 1 | 36.37 | 2.67 | 97.33
| 0.8 | 41.94 | 3.08 | 96.92
| 0.63 | 49.98 | 3.67 | 96.33
| 0.5 | 68.69 | 5.04 | 94.96
| 0.4 | 90.31 | 6.63 | 93.37
| 0.315 | 134.2 | 9.85 | 90.15
| 0.25 | 194.3 | 14.27 | 85.73
| 0.2 | 280.46 | 20.59 | 79.41
| 0.16 | 356.73 | 26.19 | 73.81
| 0.125 | 477.62 | 35.07 | 64.93
| 0.1 | 536 | 39.36 | 60.64
| 0.08 | 567.15 | 41.64 | 58.36

## AGS Tchitchao 2m all
Tamis | Masse de refus cumulées | Refus cumulés | Passants (%)
0.065 |  |  | 52.71
0.0485 |  |  | 42.88
0.0355 |  |  | 35.87
0.0232 |  |  | 28.85
0.0137 |  |  | 24.29
0.0079 |  |  | 24.36
0.0049 |  |  | 21.84
0.0035 |  |  | 20.45
0.0028 |  |  | 20.45
0.0025 |  |  | 19.05
0.002 |  |  | 19.05
0.0014 |  |  | 16.23

## Limite Att yade 1 m all
Limite de liquidité
Wp | Wp | C15 | C19 | C23 | C27 | C32 | C35
42.5 | 46.39 | 62.97 | 43.4 | 64.73 | 65.39 | 41.89 | 66.49
61.06 | 64.65 | 67.36 | 48.27 | 69.9 | 73.35 | 48.66 | 72.72
58.16 | 61.18 | 65.58 | 46.34 | 67.91 | 70.37 | 46.19 | 70.6
23 | 23 | 68 | 66 | 63 | 60 | 57 | 56

## Limite att yade 1,5m all
Limite de liquidité
Wp | Wp | C15 | C19 | C23 | C27 | C32 | C35
30.02 | 33.5 | 46.65 | 62.06 | 44.3 | 40.53 | 36.17 | 43.7
45.82 | 50.48 | 52.48 | 69.35 | 53.25 | 46 | 42.25 | 50.57
42.67 | 47.32 | 50.73 | 65.24 | 50.77 | 44.55 | 40.68 | 48.91
25 | 23 | 43 | 41 | 38 | 36 | 35 | 34

## Limitte att yade 2 m all
Limite de liquidité
Wp | Wp | C15 | C19 | C23 | C27 | C32 | C35
32 | 32.62 | 42.2 | 44.8 | 44.7 | 41.4 | 63.38 | 45.74
49.12 | 53.27 | 47.65 | 50.4 | 50.54 | 49.13 | 67.89 | 54.74
46.1 | 49.55 | 46 | 48.8 | 48.89 | 45.09 | 66.74 | 52.6
21 | 22 | 43 | 40 | 39 | 36 | 34 | 31

## Limite att Tchitchao 1 m all
Limite de liquidité
Wp | Wp | C15 | C19 | C21 | C27 | C35
24.42 | 23.7 | 40.6 | 30 | 45 | 17.4 | 29
35.97 | 33.16 | 45 | 32.9 | 48.2 | 20 | 31
34.16 | 31.78 | 43.7 | 32.14 | 47.41 | 19.52 | 30.84
19 | 17 | 42 | 36 | 33 | 23 | 9

## Limitte att Tchitchao 1,5m all
Limite de liquidité
Wp | Wp | C15 | C19 | C21 | C27 | C35
21.73 | 24.73 | 40 | 40.96 | 52.28 | 68.92 | 43.4
37.69 | 39.23 | 43.6 | 45.7 | 56 | 74.5 | 45.9
35.25 | 37.22 | 42.19 | 44.09 | 54.82 | 72.94 | 45.31
18 | 16 | 64 | 51 | 46 | 39 | 31

## Limite Att Tchitchao 2 m all
Limite de liquidité
Wp | Wp | C15 | C19 | C21 | C27 | C35
21.17 | 23.47 | 40 | 50.93 | 43.47 | 42.07 | 39.78
32.24 | 37.16 | 44.24 | 54.3 | 47.35 | 46.45 | 42.8
30.88 | 35.19 | 42.61 | 53.06 | 46 | 45.02 | 41.87
14 | 17 | 62 | 58 | 53 | 48 | 44