## AGT Tchamba
Ouverture tamis (mm) | Passants par profondeur 1m | Passants par profondeur 1,5 m | Passants par profondeur 2 m
25 | 100 | 100 | 100
20 | 100 | 100 | 100
16 | 100 | 100 | 100
12.5 | 100 | 100 | 99.4
10 | 100 | 100 | 99.18
8 | 100 | 100 | 99.01
6.3 | 99.97 | 99.96 | 98.69
5 | 99.94 | 99.87 | 98.44
4 | 99.88 | 99.83 | 98.07
3.15 | 99.74 | 99.56 | 97.54
2.5 | 99.35 | 99.1 | 96.91
2 | 98.68 | 98.21 | 96.15
1.6 | 97.61 | 97.03 | 95.2
1.25 | 96.11 | 95.45 | 93.99
1 | 94.42 | 93.81 | 92.7
0.8 | 91.38 | 91.12 | 90.45
0.63 | 87.15 | 87.03 | 87.28
0.5 | 80.02 | 79.49 | 82.13
0.4 | 74.91 | 75.11 | 78.51
0.315 | 67.33 | 67.42 | 73.57
0.25 | 60.92 | 61.09 | 68.95
0.2 | 51.59 | 55.28 | 63.38
0.16 | 47.81 | 51.28 | 59.96
0.125 | 42.46 | 47.07 | 56.22
0.1 | 40.78 | 45.57 | 54.82
0.08 | 39.88 | 44.92 | 54.01

## AGS Tchamba
Ouverture tamis | Passants par profondeur 1m | Passants par profondeur 1,5 m | Passants par profondeur 2 m
0.069 | 35.21 | 25.26 | 20.56
0.0475 | 31.5 | 20.55 | 19.21
0.0345 | 26.32 | 17.87 | 18.54
0.0215 | 22.61 | 17.19 | 17.86
0.0175 | 20.39 | 15.85 | 17.19
0.0073 | 19.66 | 15.17 | 15.85
0.00465 | 18.91 | 14.49 | 14.5
0.00275 | 18.16 | 13.81 | 13.83
0.00139 | 17.4 | 13.12

## AGT d'Alibi
Ouverture tamis (mm) | Passants par profondeur 1m | Passants par profondeur 1,5 m | Passants par profondeur 2 m
25 | 100 | 100 | 100
20 | 100 | 100 | 100
16 | 100 | 100 | 99.06
12.5 | 100 | 100 | 98.72
10 | 100 | 99.72 | 98.34
8 | 99.86 | 99.61 | 97.17
6.3 | 99.43 | 99.4 | 96.52
5 | 99.24 | 99.06 | 95.94
4 | 98.91 | 98.55 | 95.33
3.15 | 98.57 | 97.98 | 94.52
2.5 | 98.25 | 97.52 | 93.74
2 | 97.73 | 97.04 | 93.07
1.6 | 97.26 | 96.53 | 92.43
1.25 | 96.71 | 95.97 | 91.45
1 | 96.18 | 95.43 | 90.72
0.8 | 95.44 | 94.74 | 89.69
0.63 | 94.35 | 93.66 | 87.88
0.5 | 91.97 | 91.26 | 85.4
0.4 | 90.01 | 89.68 | 82.36
0.315 | 84.86 | 78.54 | 77.3
0.25 | 78.58 | 73.59 | 71.79
0.2 | 69.14 | 66.63 | 62.93
0.16 | 65.82 | 64.06 | 58.51
0.125 | 61.34 | 60.31 | 54.51
0.1 | 59.77 | 59.27 | 52.39
0.08 | 58.98 | 58.67 | 51.27

## AGS d'Alibi
Ouverture tamis (mm) | Passants par profondeur 1m | Passants par profondeur 1,5 m | Passants par profondeur 2 m
0.066 | 52.13 | 39.33 | 36.09
0.046 | 36.73 | 32.86 | 31.94
0.033 | 32.2 | 31.02 | 25.31
0.02 | 27.66 | 28.25 | 22
0.012 | 24.04 | 26.4 | 21.17
0.0071 | 23.14 | 24.55 | 21.17
0.0046 | 23.13 | 22.69 | 18.69
0.00275 | 22.22 | 20.82 | 17.03
0.00139 | 18.57 | 18.96 | 14.55

## Densité
Reference | Localité | Profondeurs | Densité Absolue
1 | Tchamba | 1 | 2.56
1 | Tchamba | 1.5 | 2.31
1 | Tchamba | 2 | 2.73
2 | Alibi | 1 | 2.49
2 | Alibi | 1.5 | 2.49
2 | Alibi | 2 | 2.44

## Limite ATT
Reference | Localité | Profondeurs | Wi | Wp | Ip
1 | Tchamba | 1 | 30.64 | 17.81 | 12.83
1 | Tchamba | 1.5 | 34.91 | 16.08 | 18.83
1 | Tchamba | 2 | 37.44 | 17.14 | 20.03
| Tchamba | Moyenne | 34.33 | 17.01 | 17.23
2 | Alibi | 1 | 35.03 | 11.94 | 23.09
2 | Alibi | 1.5 | 30.79 | 12.92 | 17.87
2 | Alibi | 2 | 27.14 | 11.72 | 15.42
|  | Moyenne | 30.99 | 12.19 | 18.79

## Bleu
Reference | Localité | Profondeurs | VBS | Caractéristique
1 | Tchamba | 1 | 1.02 | Sol sablo limoneux sensible à l'eau
1 | Tchamba | 1.5 | 1.04 | Sol sablo limoneux sensible à l'eau
1 | Tchamba | 2 | 2.71 | Sol sablo limoneux plasticité moyenne
| Tchamba | Moyenne | 1.59 | sol sablo argileux, peu plastique
2 | Alibi | 1 | 4.23 | Sol limoneux de plasticité moyenne
2 | Alibi | 1.5 | 1.73 | Sol sablo argileux, peu plastique
2 | Alibi | 2 | 1.67 | Sol sablo argileux, peu plastique
| Alibi | Moyenne | 2.54 | Sol limoneux de plasticité moyenne

## Teneur en eau
I
| Reference | Localité | Profondeur | Teneur en eau | Wi | Is | Caractéristique
| 1 | Tchamba | 1 | 5 | 30.64 | 0.163 | Gonflement faible
| 1 | Tchamba | 1.5 | 5 | 34.91 | 0.143 | Gonflement moyenne
| 1 | Tchamba | 2 | 4 | 37.44 | 0.107 | Gonflement moyenne
|  |  | Moyenne | 4.67 | 34.33 | 0.136 | Gonflement faible
| 2 | Alibi | 1 | 4 | 35.03 | 0.114 | Gonflement moyenne
| 2 | Alibi | 1.5 | 4 | 30.79 | 0.129 | Gonflement faible
| 2 | Alibi | 2 | 7 | 27.14 | 0.258 | Gonflement faible
|  |  | Moyenne | 5 | 30.99 | 0.161 | Gonflement faible

## Classification
Localité | Profondeur (m) | Classification HRB | Classification Unifié | Classification d'après le bleu de méthylène
Tchamba | 1 | A-6 | Sol grenu argileux | Sol sablo limoneux sensible à l'eau
Tchamba | 1.5 | A-6 | Sol grenu argileux | Sol sablo limoneux sensible à l'eau
Tchamba | 2 | A-6 | Sol fin argileux | Sol sablo argileux, peu plastique
Alibi | 1 | A-6 | Sol fin argileux | Sol limoneux de plasticité moyenne
Alibi | 1.5 | A-6 | Sol fin argileux | Sol sablo argileux, peu plastique
Alibi | 2 | A-6 | Sol fin argileux | Sol sablo argileux, peu plastique

## AGT Tchamba 1m All
Ouverture du tamis (mm) | Masse de refus cumulés (g) | Refus cumulés (%) | Passants (%)
10 | 0 | 0 | 100
8 | 0 | 0 | 100
6.3 | 0.5 | 0.5 | 99.97
5 | 0.91 | 0.42 | 99.94
4 | 1.75 | 0.81 | 99.88
3.15 | 3.74 | 1.99 | 99.74
2.5 | 9.41 | 5.65 | 99.35
2 | 19.05 | 9.63 | 98.68
1.6 | 34.44 | 15.4 | 97.61
56.15
80.67
1.25 | 56.15 | 21.65 | 96.11
1 | 80.67 | 24.5 | 94.42
0.8 | 124.23 | 43.57 | 91.39
0.63 | 185.89 | 61.25 | 87.15
0.5 | 288.39 | 102.84 | 80.02
0.4 | 362.1 | 73.73 | 74.91
0.315 | 471.4 | 109.32 | 67.33
0.25 | 563.75 | 92.38 | 60.92
0.2 | 698.34 | 134.6 | 51.59
0.16 | 752.82 | 54.5 | 41.81
0.125 | 829.98 | 77.16 | 42.46
0.1 | 854.24 | 24.25 | 40.78
0.08 | 867.15 | 12.93 | 39.88

## AGS Tchamba 1m All
A
| Ouverture du tamis (mm) | Masse de refus cumulés (g) | Refus cumulés (%) | Passants (%)
| 0.0045 |  |  | 35.21
| 0.045 |  |  | 31.5
| 0.0325 |  |  | 26.32
| 0.02 |  |  | 22.61
| 0.012 |  |  | 20.39
| 0.0069 |  |  | 19.66
| 0.00455 |  |  | 18.91
| 0.00265 |  |  | 18.16
| 0.00135 |  |  | 17.4

## AGS Tchamba 1,5m All
Ouverture du tamis (mm) | Masse de refus cumulés (g) | Refus cumulés (%) | Passants (%)
0.069 |  |  | 25.26
0.0475 |  |  | 20.55
0.0345 |  |  | 17.87
0.0215 |  |  | 17.19
0.0125 |  |  | 15.85
0.0073 |  |  | 15.17
0.00465 |  |  | 14.49
0.00275 |  |  | 13.81
0.00139 |  |  | 13.12

## AGT Tchamba 1,5m All
Ouverture du tamis (mm) | Masse de refus cumulés (g) | Refus cumulés (%) | Passants (%)
10 | 0 | 0 | 100
8 | 0 | 0 | 100
6.3 | 0.61 | 0.61 | 99.96
5 | 1.9 | 1.3 | 99.87
4 | 2.41 | 0.52 | 99.83
3.15 | 6.25 | 3.85 | 99.56
2.5 | 12.9 | 6.65 | 99.1
2 | 25.78 | 12.91 | 98.21
1.6 | 42.79 | 17.02 | 97.03
1.25 | 65.65 | 22.84 | 95.44
1 | 89.15 | 23.53 | 93.81
0.8 | 128.08 | 38.9 | 91.12
0.63 | 187 | 58.86 | 87.03
0.5 | 295.86 | 108.87 | 79.49
0.4 | 359.04 | 63.15 | 75.11
0.315 | 469.91 | 110.83 | 67.42
0.25 | 561.21 | 91.32 | 61.09
0.2 | 645.02 | 83.84 | 55.28
0.16 | 702.6 | 57.6 | 51.29
0.125 | 763.34 | 60.77 | 47.07
0.1 | 784.98 | 21.65 | 45.57
0.08 | 794.44 | 9.42 | 44.92

## AGS Tchamba 2m All
Ouverture du tamis (mm) | Masse de refus cumulés (g) | Refus cumulés (%) | Passants (%)
0.066 |  |  | 20.56
0.046 |  |  | 16.21
0.033 |  |  | 18.54
0.0205 |  |  | 17.86
0.012 |  |  | 17.19
0.0071 |  |  | 15.85
0.0045 |  |  | 14.5
0.00265 |  |  | 13.83
0.00137 |  |  | 12.49

## AGT Tchamba 2m All
Ouverture du tamis (mm) | Masse de refus cumulés (g) | Refus cumulés (%) | Passants (%)
25 | 0 | 0 | 100
20 | 0 | 0 | 100
16 | 0 | 0 | 100
12.5 | 8.45 | 8.45 | 99.4
10 | 11.48 | 3.01 | 99.18
8 | 13.84 | 2.36 | 99.01
6.3 | 18.46 | 4.59 | 98.69
5 | 21.01 | 3.5 | 98.44
4 | 27.14 | 5.08 | 98.07
3.15 | 34.68 | 7.45 | 97.54
2.5 | 43.52 | 8.88 | 96.91
2 | 54.19 | 10.63 | 96.15
1.6 | 67.48 | 13.27 | 95.2
1.25 | 84.57 | 17.08 | 93.99
1 | 102.56 | 18.02 | 92.7
0.8 | 134.36 | 31.56 | 90.45
0.63 | 188.54 | 44.37 | 87.28
0.5 | 250.76 | 72.2 | 82.13
0.4 | 301.87 | 50.74 | 78.52
0.315 | 370.87 | 69.36 | 73.57
0.25 | 435.48 | 64.68 | 68.95
0.2 | 513.13 | 78.06 | 63.39
0.16 | 561.5 | 47.99 | 59.96
0.125 | 613.93 | 52.45 | 56.22
0.1 | 633.5 | 19.6 | 54.82
0.08 | 644.89 | 11.4 | 54.01

## AGT Alibi 1m All
A
| Ouverture du tamis (mm) | Masse de refus cumulés (g) | Refus cumulés (%) | Passants (%)
| 25 | 0 | 0 | 100
| 20 | 0 | 0 | 100
| 16 | 0 | 0 | 100
| 12.5 | 0 | 0 | 100
| 10 | 0 | 0 | 100
| 8 | 2 | 2 | 99.86
| 6.3 | 8.22 | 6.18 | 99.43
| 5 | 10.87 | 2.66 | 99.24
| 4 | 15.53 | 4.67 | 98.91
| 3.15 | 20.47 | 4.9 | 98.57
| 2.5 | 25.04 | 4.59 | 98.25
| 2 | 32.44 | 7.4 | 97.73
| 1.6 | 39.21 | 6.72 | 97.26
| 1.25 | 47.04 | 7.87 | 96.71
| 1 | 54.05 | 7.56 | 96.18
| 0.8 | 65.25 | 10.57 | 95.44
| 0.63 | 80.93 | 15.65 | 94.35
| 0.5 | 114.86 | 43.92 | 91.97
| 0.4 | 142.86 | 28 | 90.01
| 0.315 | 216.53 | 73.65 | 84.86
| 0.25 | 306.16 | 89.64 | 78.58
| 0.2 | 441.06 | 134.89 | 69.14
| 0.16 | 488.5 | 47.45 | 65.82
| 0.125 | 552.41 | 63.9 | 61.34
| 0.1 | 775 | 22.5 | 59.77
| 0.08 | 586.28 | 11.3 | 58.98

## AGS Alibi 1m All
Ouverture du tamis (mm) | Masse de refus cumulés (g) | Refus cumulés (%) | Passants (%)
0.066 |  |  | 52.13
0.046 |  |  | 36.73
0.033 |  |  | 32.2
0.0205 |  |  | 27.66
0.012 |  |  | 24.04
0.0073 |  |  | 23.14
0.0465 |  |  | 23.13
0.00275 |  |  | 22.22
0.00143 |  |  | 18.57

## AGT Alibi 1,5m All
Ouverture du tamis (mm) | Masse de refus cumulés (g) | Refus cumulés (%) | Passants (%)
25 | 0 | 0 | 100
20 | 0 | 0 | 100
16 | 0 | 0 | 100
12.5 | 0 | 0 | 100
10 | 3.95 | 3.95 | 99.72
8 | 5.65 | 1.68 | 99.61
6.3 | 8.64 | 2.98 | 99.4
5 | 13.53 | 4.88 | 99.06
4 | 20.73 | 7.16 | 98.55
3.15 | 28.89 | 8.14 | 97.98
2.5 | 35.43 | 6.58 | 97.52
2 | 42.45 | 6.92 | 97.04
1.6 | 49.67 | 7.23 | 96.53
1.25 | 57.76 | 8.09 | 95.97
1 | 65.43 | 7.68 | 95.43
0.8 | 75.32 | 9.88 | 94.74
0.63 | 90.69 | 15.35 | 93.66
0.5 | 125.02 | 34.34 | 91.26
0.4 | 147.68 | 22.6 | 89.68
0.315 | 306.77 | 159.08 | 78.54
0.25 | 371.61 | 70.81 | 73.59
0.2 | 477.01 | 99.34 | 66.63
0.16 | 513.7 | 36.67 | 64.06
0.125 | 567.32 | 53.6 | 60.31
0.1 | 582.16 | 14.88 | 59.27
0.08 | 590.8 | 8.65 | 58.67

## AGS Allibi 1,5m
Ouverture du tamis (mm) | Masse de refus cumulés (g) | Refus cumulés (%) | Passants (%)
0.066 |  |  | 39.33
0.046 |  |  | 32.86
0.033 |  |  | 31.02
0.02 |  |  | 28.25
0.012 |  |  | 26.4
0.0071 |  |  | 24.55
0.0046 |  |  | 22.69
0.00275 |  |  | 20.82
0.00139 |  |  | 18.96

## AGT Allibi 2m
Ouverture du tamis (mm) | Masse de refus cumulés (g) | Refus cumulés (%) | Passants (%)
25 | 0 | 0 | 100
20 | 0 | 0 | 100
16 | 13.52 | 13.52 | 99.06
12.5 | 19.44 | 5.01 | 98.72
10 | 24.78 | 5.35 | 98.34
8 | 41.74 | 16.94 | 97.17
6.3 | 51.17 | 9.38 | 96.52
5 | 59.48 | 88.32 | 95.94
4 | 68.28 | 8.8 | 95.33
3.15 | 79.9 | 11.7 | 94.52
2.5 | 91.12 | 11.2 | 93.74
2 | 100.92 | 9.76 | 93.07
1.6 | 110.112 | 9.19 | 92.43
1.25 | 121.25 | 14.14 | 91.45
1 | 131.8 | 10.56 | 90.72
0.8 | 146.67 | 14.86 | 89.69

## AGS Allibi 2m
Ouverture du tamis (mm) | Masse de refus cumulés (g) | Refus cumulés (%) | Passants (%)
0.63 | 172.76 | 26.06 | 87.88
0.5 | 208.47 | 35.73 | 85.4
0.4 | 252.35 | 43.89 | 82.36
0.315 | 325.35 | 73.01 | 77.3
0.25 | 404.91 | 79.49 | 71.79
0.2 | 532.62 | 127.71 | 62.93
0.16 | 596.84 | 63.73 | 58.51
0.125 | 660.14 | 63.83 | 54.09
0.1 | 684.6 | 24.44 | 52.39
0.08 | 700.83 | 12.19 | 51.27
0.0585 |  |  | 36.09
0.041 |  |  | 31.94
0.0305 |  |  | 25.31
0.02 |  |  | 22
0.012 |  |  | 21.17
0.0069 |  |  | 21.17
0.0044 |  |  | 18.69
0.0026 |  |  | 17.03
0.00133 |  |  | 14.55