## AGT NAGEROU(KONSOGOU T1)
AGT Nagerou (Konsogou T1)
| passants par profondeur( |  | (%)
Tamis (mm) | Tamis(1m) | Tamis(1,5m) | Tamis(2m)
16 | 100 | 100 | 100
12.5 | 100 | 99.62 | 99.77
10 | 99.26 | 98.44 | 99.5
5 | 98.36 | 91.94 | 94.52
2.5 | 97.51 | 88.05 | 86.64
1.25 | 90.69 | 79.98 | 74.69
0.63 | 71.28 | 65.31 | 64.04
0.32 | 54.83 | 55.51 | 57.58
0.16 | 47.45 | 50.98 | 54.39
0.8 | 42.78 | 46.39 | 52.09
MF | 2.8 | 6.23 | 1.8

## AGS NAGEROU(KONSOGOU T1)
AGS Nanergou(Konsogou T1)
%Passants
| Tamis (mm) | Tamis(1m) | Tamis(1,5m) | Tamis(2m)
| 0.027 | 30.32
| 0.0192 | 29.3
| 0.0123 | 27.24
| 0.009 | 23.14
| 0.0064 | 22.11
| 0.0045 | 21.08
| 0.0032 | 20.06
| 0.0027 | 19.05
| 0.0019 | 18.05
| 0.0015 | 18.08
| 0.0013 | 17.05
| 0.0284 |  | 23.54
| 0.204 |  | 22.05
| 0.0132 |  | 19.81
| 0.0095 |  | 17.57
| 0.0068 |  | 16.82
| 0.0048 |  | 15.33
| 0.0035 |  | 13.85
| 0.0028 |  | 13.86
| 0.002 |  | 12.4
| 0.0017 |  | 11.66
| 0.0014 |  | 11.65
| 0.0338 |  |  | 21.32
| 0.24 |  |  | 20.45
| 0.153 |  |  | 19.58
| 0.11 |  |  | 17.85
| 0.0078 |  |  | 16.98
| 0.0055 |  |  | 16.12
| 0.004 |  |  | 14.38
| 0.0032 |  |  | 14.39
| 0.0023 |  |  | 13.54
| 0.0019 |  |  | 13.55
| 0.0016 |  |  | 12.68

## AGT NAGEROU(KONSOGOU T2)
AGT Nagerou(Konsogou T2)
Passant par profondeur(%)
Tamis(mm) | Tamis 1m | Tamis1,5m | Tamis2m
16 | 100 | 100 | 100
12.5 | 100 | 99.22 | 99.34
10 | 10 | 96.77 | 97.24
5 | 98.14 | 90.12 | 84.57
2.5 | 96.36 | 86.07 | 66.26
1.25 | 88.58 | 78.15 | 59.1
0.63 | 69.74 | 63.56 | 53.06
0.32 | 53.97 | 52.54 | 48.14
0.16 | 47.27 | 47.23 | 45.3
0.08 | 42.72 | 43.56 | 42.78
MF | 6.58 | 3.52 | 3.04

## AGS NAGEROU(KONSOGOU T2)
AGS NAGEROU(KONSOGOU T2)
Tamis (mm) | Tamis(1m) | Tamis(1,5m) | Tamis(2m)
0.0656 | 40.23
0.0468 | 38.96
0.0304 | 33.85
0.0219 | 30.03
0.0157 | 27.47
0.0112 | 26.2
0.008 | 23.64
0.0066 | 22.38
0.0047 | 22.39
0.0038 | 21.14
0.0033 | 19.88
0.0308 |  | 13.42
0.0219 |  | 12.73
0.0141 |  | 10.67
0.01 |  | 9.98
0.0072 |  | 8.62
0.0051 |  | 7.93
0.0036 |  | 7.23
0.003 |  | 7.25
0.0021 |  | 6.57
0.0017 |  | 6.58
0.0015 |  | 5.9
0.0312 |  |  | 18.36
0.02236 |  |  | 16.98
0.01433 |  |  | 15.59
0.01026 |  |  | 14.21
0.00735 |  |  | 12.83
0.00523 |  |  | 12.14
0.00372 |  |  | 11.44
0.00304 |  |  | 11.44
0.00217 |  |  | 10.07
0.00177 |  |  | 10.08
0.00154 |  |  | 10.08

## AGT DAPAONG(NASSABLE)
AGT Dapaong(Nassablé)
%Passants
Tamis(mm) | Tamis 1m | Tamis 1,5m | Tamis 2m
16 | 100 | 100 | 100
12.5 | 99.75 | 98.04 | 98.76
10 | 98.44 | 91.82 | 97.82
5 | 92.07 | 76.21 | 93.84
2.5 | 89.64 | 68.01 | 87.49
1.25 | 82.1 | 59.75 | 79.49
0.63 | 66.52 | 49.62 | 69.48
0.32 | 52.02 | 40.17 | 60.09
0.16 | 45.69 | 36.29 | 55.79
0.08 | 41.69 | 33.79 | 53.04
MF | 2.77 | 5.14 | 1.95

## AGS DAPAONG(NASSABLE)
AGS Dapaong( Nassablé)
Tamis(mm) | Tamis 1m | Tamis 1,5m | Tamis 2m
0.0279 | 15.75
0.02 | 14.46
0.0128 | 13.18
0.0092 | 11.89
0.0065 | 11.25
0.0046 | 10.61
0.0033 | 9.97
0.0027 | 9.98
0.0019 | 9.35
0.0016 | 9.35
0.0014 | 8.72
0.0298 |  | 13.07
0.0212 |  | 12.53
0.0136 |  | 11.47
0.0097 |  | 10.4
0.0069 |  | 9.87
0.005 |  | 8.81
0.0035 |  | 8.28
0.0029 |  | 8.29
0.002 |  | 8.29
0.0017 |  | 7.76
0.0014 |  | 7.78
0.02701 |  |  | 16.73
0.01921 |  |  | 15.88
0.01223 |  |  | 15.03
0.0087 |  |  | 14.17
0.00619 |  |  | 13.31
0.00438 |  |  | 13.31
0.00313 |  |  | 11.61
0.00256 |  |  | 11.61
0.00182 |  |  | 10.77
0.00148 |  |  | 10.78
0.00129 |  |  | 10.78

## AGT DAPAONG(KONTONGBONGUE)
AGT Dapaong(Kontongbongue)
%Passants
Tamis(mm) | Tamis 1m | Tamis 1,5m | Tamis 2m
16 | 100 | 100 | 100
12.5 | 100 | 100 | 100
10 | 100 | 98.04 | 100
5 | 99.9 | 92.02 | 99.79
2.5 | 98.65 | 85.69 | 98.37
1.25 | 95.15 | 78.27 | 91.5
0.63 | 90.68 | 70.88 | 79.7
0.32 | 84.39 | 62.95 | 66.64
0.16 | 79.37 | 56.76 | 4.18
0.08 | 75.39 | 52.47 | 48.93
MF | 2.89 | 2.79 | 5.3

## AGS DAPAONG(KONTONGBONGUE)
AGS Dapaong(Kontongbongue)
%Passants
Tamis(mm) | Tamis 1m | Tamis 1,5m | Tamis 2m
0.0268 | 35.55
0.019 | 35.55
0.0122 | 33.22
0.0087 | 32.05
0.0062 | 30.89
0.0044 | 30.89
0.0031 | 27.41
0.0026 | 28.57
0.0018 | 27.44
0.0015 | 26.3
0.0013 | 25.15
0.0294 |  | 21.96
0.0211 |  | 20.31
0.0135 |  | 18.65
0.0096 |  | 18.65
0.0068 |  | 17
0.0048 |  | 17
0.0035 |  | 14.52
0.0028 |  | 14.52
0.002 |  | 12.89
0.0017 |  | 12.08
0.0014 |  | 12.09
0.03141 |  |  | 20.19
0.02251 |  |  | 18.61
0.01451 |  |  | 16.24
0.01045 |  |  | 13.87
0.00748 |  |  | 12.29
0.00529 |  |  | 12.29
0.00385 |  |  | 8.34
0.00313 |  |  | 9.13
0.00224 |  |  | 7.56
0.00183 |  |  | 6.79
0.00159 |  |  | 6.8
c

## AGT KONSOGOUT1(1m)
AGT KONSOGOU T1 (1m)
Ouverture du tamis (mm) | Masse de refus cumulés(g) | Refus cumulés (%) | Passants (%)
25 | 0 | 0 | 100
20 | 0 | 0 | 100
16 | 0 | 0 | 100
12.5 | 0 | 0 | 100
10 | 0 | 0.74 | 99.26
8 | 3.96 | 0.24 | 99.02
6.3 | 8.53 | 0.37 | 98.66
5 | 11.73 | 0.3 | 98.36
4 | 22.58 | 0.28 | 98.08
3.15 | 48.86 | 0.24 | 97.84
2.5 | 83.05 | 0.32 | 97.51
2 | 122.76 | 0.66 | 96.86
1.6 | 157.92 | 1.9 | 94.96
1.25 | 182.92 | 4.27 | 90.69
1 | 198.08 | 5.13 | 85.56
0.8 | 209.7 | 7.26 | 78.3
0.63 | 218.49 | 7.02 | 71.28
0.5 | 229.82 | 7.28 | 64
0.4 | 239.9 | 5.2 | 58.8
0.315 | 253.22 | 3.97 | 54.83
0.25 | 267.33 | 2.63 | 52.2
0.2 | 288.21 | 2.83 | 49.37
0.16 | 307.92 | 1.92 | 47.45
0.125 | 336.21 | 2.15 | 45.3
0.1 | 356.68 | 1.69 | 43.61
0.08 | 371.67 | 0.82 | 42.78

## LIMITE ATT
LOCALITE | PROFONDEUR | WL | WP | IP
Konsogou T1 | 1m | 23 | 10.48 | 12.52
Konsogou T1 | 1,5m | 32 | 12.52 | 19.48
Konsogou T1 | 2m | 31 | 19.56 | 11.44
Konsogou T2 | 1m | 27.8 | 12.89 | 14.92
Konsogou T2 | 1,5m | 20.6 | 13.81 | 6.79
Konsogou T2 | 2m | 25 | 19.81 | 5.19
Nassablé | 1m | 27.9 | 15.77 | 12.14
Nassablé | 1,5m | 20.6 | 14.26 | 6.34
Nassablé | 2m | 28 | 15.96 | 12.04
Kontongbongue | 1m | 64 | 19.44 | 44.57
Kontongbongue | 1,5m | 47.2 | 27.92 | 19.28
Kontongbongue | 2m | 38.75 | 29.89 | 8.86

## BLEU DE METHYLENE
Référence | quartiers | profondeurs | VBS | Interpretation
1 | Konsogou T1 | 1 | 0.99 | sol sablo limoneux sensible a l'eau
| Konsogou T1 | 1.5 | 0.99 | sol sablo limoneux sensible a l'eau
| Konsogou T1 | 2 | 0.97 | sol sablo limoneux sensible a l'eau
2 | Konsogou T2 | 1 | 1.44 | sol sablo limoneux sensible a l'eau
| Konsogou T2 | 1.5 | 0.86 | sol sablo limoneux sensible a l'eau
| Konsogou T2 | 2 | 0.86 | sol sablo limoneux sensible a l'eau
3 | Nassablé | 1 | 0.82 | sol sablo limoneux sensible a l'eau
| Nassablé | 1.5 | 0.7 | sol sablo limoneux sensible a l'eau
| Nassablé | 2 | 0.87 | sol sablo limoneux sensible a l'eau
4 | Kontongbongue | 1 | 5.43 | sol limoneux de plasticité moyenne
| Kontongbongue | 1.5 | 1.45 | sol sablo limoneux sensible a l'eau
| Kontongbongue | 2 | 2.89 | sol limoneux de plasticité moyenne

## TENEUR EN EAU
quartiers | profondeurs | teneurs en eau | WL | IS | caractéristiques
Konsogou T1 | 1 | 3.865 | 23 | 2.739 | Gonflement faible
Konsogou T1 | 1.5 | 8.777 | 32 | 4.009 | Gonflement faible
Konsogou T1 | 2 | 8.829 | 31 | 2.542 | Gonflement faible
Konsogou T2 | 1 | 3.603 | 27.8 | 3.177 | Gonflement faible
Konsogou T2 | 1.5 | 4.286 | 20.6 | 1.694 | Gonflement faible
Konsogou T2 | 2 | 6.147 | 25 | 1.402 | Gonflement faible
Nassablé | 1 | 3.856 | 27.9 | 2.67 | Gonflement faible
Nassablé | 1.5 | 3.246 | 20.6 | 1.612 | Gonflement faible
Nassablé | 2 | 5.85 | 28 | 2.652 | Gonflement faible
Kontongbongue | 1 | 59.005 | 64 | 8.584 | Gonflemen télevé
Kontongbongue | 1.5 | 9.374 | 47.2 | 3.972 | Gonflement moyen
Kontongbongue | 2 | 8.445 | 38.75 | 2.072 | Gonflement moyen

## CLASSIFICATION
quartiers | profondeurs(m) | classification HRB | classification unifiée | classification d'après le bleu de methylène
Konsogou T1 | 1 | sol argileux | sol fin | sol sablo limoneux sensible a l'eau
Konsogou T1 | 1.5 | sol argileux | sol fin | sol sablo limoneux sensible a l'eau
Konsogou T1 | 2 | sol argileux | sol fin | sol sablo limoneux sensible a l'eau
Konsogou T2 | 1 | sol argileux | sol fin | sol sablo argileux peu plastique
Konsogou T2 | 1.5 | sol argileux | sol fin | sol sablo limoneux sensible a l'eau
Konsogou T2 | 2 | sol argileux | sol fin | sol sablo limoneux sensible a l'eau
Nassablé | 1 | sol argileux | sol fin | sol sablo limoneux sensible a l'eau
Nassablé | 1.5 | gravier et sable limoneux ou argileux | sol grenu | sol sablo limoneux sensible a l'eau
Nassablé | 2 | sol argileux | sol fin | sol sablo limoneux sensible a l'eau
Kontongbongue | 1 | sol argileux | sol fin | sol limoneux de plasticité moyenne
Kontongbongue | 1.5 | sol argileux | sol fin | sol limoneux de plasticité moyenne
Kontongbongue | 2 | sol argileux | sol fin | sol limoneux de plasticité moyenne

## AGS KONSOGOU T1 (1m)
AGS KONSOGOU T1 (1m)
Ouverture du tamis (mm) | Passants (%)
0.0379 | 31.35
0.027 | 30.32
0.0192 | 29.3
0.0123 | 27.24
0.009 | 23.14
0.0064 | 22.11
0.0045 | 21.08
0.0032 | 20.06
0.0027 | 19.05

## AGT KONSOGOU T1 (1,5m)
AGT KONSOGOU T1 (1,5m)
Ouverture du tamis (mm) | Masse de refus cumulés(g) | Refus cumulés (%) | Passants (%)
25 | 0 | 0 | 100
20 | 0 | 0 | 100
16 | 0 | 0 | 100
12.5 | 0 | 0.38 | 99.62
10 | 0 | 1.19 | 98.44
8 | 0 | 2.4 | 96.03
6.3 | 0 | 2.28 | 93.76
5 | 0 | 1.82 | 91.94
4 | 1.03 | 1.43 | 90.5
3.15 | 6.08 | 1.35 | 89.16
2.5 | 14.8 | 1.1 | 88.05
2 | 26.02 | 1.56 | 86.46
1.6 | 36.86 | 2.18 | 84.31
1.25 | 47.24 | 4.33 | 79.98
1 | 54.26 | 4.04 | 75.94
0.8 | 59.95 | 6.17 | 69.77
0.63 | 64.08 | 4.46 | 65.31
0.5 | 69.54 | 4.42 | 60.89
0.4 | 74.24 | 2.96 | 57.94
0.315 | 80.03 | 2.42 | 55.51
0.25 | 87.44 | 1.71 | 53.8
0.2 | 99.66 | 1.85 | 51.95
0.16 | 114.69 | 1.47 | 50.48
0.125 | 152.74 | 1.81 | 48.67
0.1 | 181.82 | 1.55 | 47.12
0.08 | 201.85 | 0.73 | 46.39

## AGS KONSOGOU T1 (1,5m)
AGS KONSOGOU T1 (1,5m)
Ouverture du tamis (mm) | Passants (%)
0.0399 | 24.29
0.0284 | 23.54
0.0204 | 22.05
0.0132 | 19.81
0.0095 | 17.57
0.0068 | 16.82
0.0048 | 15.33
0.0035 | 13.85
0.0028 | 13.86

## AGT KONSOGOU T1 (2m)
AGT KONSOGOU T1 (2m)
Ouverture du tamis (mm) | Masse de refus cumulés(g) | Refus cumulés (%) | Passants (%)
25 | 0 | 0 | 100
20 | 0 | 0 | 100
16 | 0 | 0 | 100
12.5 | 0 | 0.23 | 99.77
10 | 0 | 0.27 | 99.5
8 | 0 | 0.99 | 98.51
6.3 | 0 | 2.25 | 96.25
5 | 0.83 | 1.74 | 94.52
4 | 2.01 | 2.16 | 92.36
3.15 | 3.58 | 3.2 | 89.16
2.5 | 6.3 | 2.52 | 86.64
2 | 9.43 | 3.07 | 83.57
1.6 | 12.7 | 3.96 | 79.61
1.25 | 16.16 | 4.92 | 74.69
1 | 18.79 | 3.98 | 70.72
0.8 | 21.47 | 3.79 | 66.93
0.63 | 23.54 | 2.89 | 64.04
0.5 | 26.75 | 2.92 | 61.13
0.4 | 29.32 | 1.93 | 59.2
0.315 | 32.48 | 1.62 | 57.58
0.25 | 35.87 | 1.13 | 56.45
0.2 | 40.89 | 1.12 | 55.33
0.16 | 46.28 | 0.94 | 54.39
0.125 | 55.21 | 1.21 | 53.19
0.1 | 62.78 | 0.79 | 52.39
0.08 | 68.85 | 0.3 | 52.09

## AGS KONSOGOU T1 (2m)
AGS KONSOGOU T1 (2m)
Ouverture du tamis (mm) | Passants (%)
0.0474 | 22.19
0.0338 | 21.32
0.024 | 20.45
0.0153 | 19.58
0.011 | 17.85
0.0078 | 16.98
0.0055 | 16.12
0.004 | 14.38
0.0032 | 14.39

## AGT KONSOGOU T2 (1m)
AGT KONSOGOU T2 (1m)
Ouverture du tamis (mm) | Masse de refus cumulés(g) | Refus cumulés (%) | Passants (%)
25 | 0 | 0 | 100
20 | 0 | 0 | 100
16 | 0 | 0 | 100
12.5 | 3.36 | 0 | 100
10 | 5.44 | 0.14 | 99.86
8 | 5.44 | 0.52 | 99.34
6.3 | 7.02 | 0.65 | 98.69
5 | 8.87 | 0.55 | 98.14
4 | 11.51 | 0.47 | 97.67
3.15 | 15.62 | 0.76 | 96.91
2.5 | 20.54 | 0.55 | 96.36
2 | 24.89 | 0.8 | 95.56
1.6 | 29.15 | 1.81 | 93.74
1.25 | 34.15 | 5.16 | 88.58
1 | 37.21 | 4.78 | 83.8
0.8 | 40.33 | 7.1 | 76.7
0.63 | 44.1 | 6.96 | 69.74
0.5 | 51.73 | 7.23 | 62.5
0.4 | 64.81 | 5.11 | 57.39
0.315 | 89.97 | 3.42 | 53.97
0.25 | 134.26 | 2.4 | 51.58
0.2 | 286.89 | 2.5 | 49.08
0.16 | 389.62 | 1.81 | 47.27
0.125 | 559.54 | 2.06 | 45.21
0.1 | 638.22 | 1.57 | 43.64
0.08 | 677.09 | 0.92 | 42.72

## AGS KONSOGOU T2 (1m)
AGS KONSOGOU T2 (1m)
Ouverture du tamis (mm) | Passants (%)
0.0921 | 41.51
0.0656 | 40.23
0.0468 | 38.96
0.0304 | 33.85
0.0219 | 30.03
0.0157 | 27.47
0.0112 | 26.2
0.008 | 23.64
0.0066 | 22.38

## AGT KONSOGOU T2 (1,5m)
AGT KONSOGOU T2 (1,5m)
Ouverture du tamis (mm) | Masse de refus cumulés(g) | Refus cumulés (%) | Passants (%)
25 | 0 | 0 | 100
20 | 26.64 | 0 | 100
16 | 34.05 | 0 | 100
12.5 | 79.47 | 0.78 | 99.22
10 | 130.79 | 2.46 | 96.77
8 | 158.05 | 1.87 | 94.89
6.3 | 187.65 | 2.6 | 92.29
5 | 221.38 | 2.17 | 90.12
4 | 256.43 | 0.99 | 89.13
3.15 | 314.41 | 1.94 | 87.2
2.5 | 368.92 | 1.12 | 86.07
2 | 414.51 | 1.13 | 84.94
1.6 | 454.69 | 2.29 | 82.65
1.25 | 490.37 | 4.5 | 78.15
1 | 515.88 | 4.01 | 74.15
0.8 | 541.51 | 6.06 | 68.09
0.63 | 568.42 | 4.53 | 63.56
0.5 | 613.46 | 4.95 | 58.61
0.4 | 656.31 | 3.49 | 55.12
0.315 | 718.5 | 2.58 | 52.54
0.25 | 790.35 | 1.83 | 50.7
0.2 | 884.16 | 1.89 | 48.82
0.16 | 945.65 | 1.59 | 47.23
0.125 | 1017.87 | 1.69 | 45.54
0.1 | 1052.79 | 1.42 | 44.11
0.08 | 1070.54 | 0.55 | 43.56

## AGS KONSOGOU T2 (1,5m)
AGS KONSOGOU T2 (1,5m)
Ouverture du tamis (mm) | Passants (%)
0.0433 | 14.1
0.0308 | 13.42
0.0219 | 12.73
0.0141 | 10.67
0.01 | 9.98
0.0072 | 8.62
0.0051 | 7.93
0.0036 | 7.23
0.003 | 7.25

## AGT KONSOGOU T2 (2m)
AGT KONSOGOU T2 (2m)
Ouverture du tamis (mm) | Masse de refus cumulés(g) | Refus cumulés (%) | Passants (%)
25 | 0 | 0 | 100
20 | 96.19 | 0 | 100
16 | 111.91 | 0 | 100
12.5 | 117.33 | 0.66 | 99.34
10 | 129.44 | 2.1 | 97.24
8 | 136.69 | 0.51 | 96.73
6.3 | 147.55 | 5.08 | 91.65
5 | 155.19 | 7.08 | 84.57
4 | 164.89 | 6.82 | 77.75
3.15 | 181.3 | 7.35 | 70.4
2.5 | 193.61 | 4.14 | 66.26
2 | 203.13 | 2.35 | 63.9
1.6 | 211.23 | 1.91 | 61.99
1.25 | 217.83 | 2.89 | 59.1
1 | 222.41 | 2.46 | 56.64
0.8 | 227.1 | 2.58 | 54.06
0.63 | 231.84 | 1 | 53.06
0.5 | 239.86 | 2.17 | 50.88
0.4 | 249.7 | 1.48 | 49.4
0.315 | 266.08 | 1.26 | 48.14
0.25 | 289.71 | 0.97 | 47.18
0.2 | 335.07 | 0.96 | 46.21
0.16 | 387.67 | 0.91 | 45.3
0.125 | 473.36 | 1.4 | 43.9
0.1 | 515.59 | 0.77 | 43.12
0.08 | 538.32 | 0.34 | 42.78

## AGS KONSOGOU T2 (2m)
AGS KONSOGOU T2 (2m)
Ouverture du tamis (mm) | Passants (%)
0.0382 | 18.02
0.0272 | 17.36
0.0195 | 16.05
0.0125 | 14.75
0.0089 | 13.44
0.0064 | 12.13
0.0046 | 11.48
0.0032 | 10.82
0.0026 | 10.88

## AGT NASSABLE (1m)
AGT NASSABLE (1m)
Ouverture du tamis (mm) | Masse de refus cumulés(g) | Refus cumulés (%) | Passants (%)
25 | 0 | 0 | 100
20 | 0 | 0 | 100
16 | 47.63 | 0 | 100
12.5 | 64.95 | 0.25 | 99.75
10 | 95.14 | 1.31 | 98.44
8 | 107.62 | 2.49 | 95.95
6.3 | 129.98 | 2.69 | 93.26
5 | 155.88 | 1.19 | 92.07
4 | 189.94 | 0.96 | 91.11
3.15 | 231.66 | 0.82 | 90.3
2.5 | 268.28 | 0.66 | 89.64
2 | 304.03 | 1.18 | 88.46
1.6 | 333.01 | 2.46 | 86
1.25 | 364.16 | 3.91 | 82.1
1 | 385.27 | 4.07 | 78.03
0.8 | 404.7 | 5.91 | 72.12
0.63 | 423.81 | 5.6 | 66.52
0.5 | 455.55 | 6.25 | 60.27
0.4 | 490.46 | 4.76 | 55.51
0.315 | 538.7 | 3.49 | 52.02
0.25 | 594.13 | 2.2 | 49.82
0.2 | 649.18 | 2.5 | 47.32
0.16 | 687.26 | 1.62 | 45.69
0.125 | 759.27 | 1.81 | 43.89
0.1 | 788.1 | 1.46 | 42.43
0.08 | 808.7 | 0.64 | 41.79

## AGS KONSOGOU (1m)
AGS KONSOGOU (1m)
Ouverture du tamis (mm) | Passants (%)
0.0395 | 15.75
0.0279 | 15.75
0.02 | 14.46
0.0128 | 13.18
0.0092 | 11.89
0.0065 | 11.25
0.0046 | 11.61
0.0033 | 9.97
0.0027 | 9.98

## AGT NASSABLE (1,5m)
AGT NASSABLE (1,5m)
Ouverture du tamis (mm) | Masse de refus cumulés(g) | Refus cumulés (%) | Passants (%)
25 | 100 | 0 | 100
20 | 23.69 | 0 | 100
16 | 46.46 | 0 | 100
12.5 | 83.63 | 1.96 | 98.04
10 | 113.17 | 6.22 | 91.82
8 | 140.85 | 5.74 | 86.07
6.3 | 178.35 | 5.89 | 80.18
5 | 217.57 | 3.98 | 76.21
4 | 257.57 | 2.87 | 73.33
3.15 | 303.14 | 3.38 | 69.95
2.5 | 338.2 | 1.95 | 68.01
2 | 368.57 | 2.48 | 65.53
1.6 | 394.39 | 2.76 | 62.77
1.25 | 418.32 | 3.02 | 59.75
1 | 435.44 | 2.59 | 57.16
0.8 | 452.86 | 3.92 | 53.24
0.63 | 471.59 | 3.62 | 49.62
0.5 | 500.6 | 4.1 | 45.52
0.4 | 536.93 | 3.08 | 42.44
0.315 | 585.66 | 2.27 | 40.17
0.25 | 630.87 | 1.56 | 38.61
0.2 | 693.16 | 1.31 | 37.3
0.16 | 737 | 1.01 | 36.29
0.125 | 793.91 | 1.12 | 35.17
0.1 | 822.25 | 1.02 | 34.15
0.08 | 835.62 | 0.36 | 33.79

## AGS KONSOGOU (1,5m)
AGS KONSOGOU (1,5m)
Ouverture du tamis (mm) | Passants (%)
0.0419 | 13.58
0.0298 | 13.07
0.0212 | 12.53
0.01136 | 11.47
0.0097 | 10.4
0.0069 | 9.87
0.005 | 8.81
0.0035 | 8.28
0.0029 | 8.29

## AGT NASSABLE (2m)
AGT NASSABLE (2m)
Ouverture du tamis (mm) | Masse de refus cumulés(g) | Refus cumulés (%) | Passants (%)
25 | 0 | 0 | 100
20 | 0 | 0 | 100
16 | 12.42 | 0.83 | 99.17
12.5 | 18.63 | 0.41 | 98.76
10 | 32.64 | 0.93 | 97.82
8 | 47.3 | 0.98 | 96.84
6.3 | 66.04 | 1.25 | 95.59
5 | 92.34 | 1.75 | 93.84
4 | 125.5 | 2.21 | 91.63
3.15 | 158.26 | 2.19 | 89.44
2.5 | 187.6 | 1.96 | 87.49
2 | 217.85 | 2.02 | 85.47
1.6 | 256.97 | 2.61 | 82.86
1.25 | 307.45 | 3.37 | 79.49
1 | 353.51 | 3.07 | 76.42
0.8 | 406.97 | 3.57 | 72.85
0.63 | 457.47 | 3.37 | 69.48
0.5 | 516.06 | 3.91 | 65.58
0.4 | 560.11 | 2.94 | 62.64
0.315 | 598.24 | 2.54 | 60.09
0.25 | 622.73 | 1.63 | 58.46
0.2 | 645.27 | 1.5 | 56.96
0.16 | 662.7 | 1.16 | 55.79
0.125 | 682.98 | 1.35 | 54.44
0.1 | 696.94 | 0.93 | 53.51
0.08 | 704.04 | 0.47 | 53.04

## AGS NASSABLE (2m)
AGS NASSABLE (2m)
Ouverture du tamis (mm) | Passants (%)
0.038 | 17.59
0.027 | 16.73
0.0192 | 15.88
0.0122 | 15.03
0.0087 | 14.17
0.0062 | 13.31
0.0044 | 13.31
0.0031 | 11.61
0.0026 | 11.61

## AGT KONTONGBONGUE (1m)
AGT KONTONGBONGUE (1m)
Ouverture du tamis (mm) | Masse de refus cumulés(g) | Refus cumulés (%) | Passants (%)
25 | 0 | 0 | 100
20 | 0 | 0 | 100
16 | 47.63 | 0 | 100
12.5 | 64.95 | 0 | 100
10 | 95.14 | 0 | 100
8 | 107.62 | 0 | 100
6.3 | 129.98 | 0.07 | 99.93
5 | 155.88 | 0.03 | 99.9
4 | 189.94 | 0.15 | 99.75
3.15 | 231.66 | 0.47 | 99.28
2.5 | 268.28 | 0.63 | 98.65
2 | 304.03 | 0.82 | 97.84
1.6 | 333.01 | 1.18 | 96.66
1.25 | 364.16 | 1.5 | 95.15
1 | 385.27 | 1.25 | 93.9
0.8 | 404.7 | 1.58 | 92.32
0.63 | 423.81 | 1.64 | 90.68
0.5 | 455.55 | 2.26 | 88.42
0.4 | 490.46 | 2.11 | 86.31
0.315 | 538.7 | 1.92 | 84.39
0.25 | 594.13 | 1.48 | 82.9
0.2 | 649.18 | 2.03 | 80.88
0.16 | 687.26 | 1.51 | 79.37
0.125 | 759.27 | 1.98 | 77.39
0.1 | 788.1 | 1.36 | 76.04
0.08 | 808.7 | 0.65 | 75.39

## AGS KONTONGBONGUE (1m)
AGS KONTONGBONGUE (1m)
Ouverture du tamis (mm) | Passants (%)
0.0379 | 35.55
0.0268 | 35.55
0.019 | 35.55
0.0122 | 33.22
0.0087 | 32.05
0.0062 | 30.89
0.0044 | 30.89
0.0031 | 27.41
0.0026 | 28.57

## AGT KONTONGBONGUE (1,5m)
AGT KONTONGBONGUE (1,5m)
Ouverture du tamis (mm) | Masse de refus cumulés(g) | Refus cumulés (%) | Passants (%)
25 | 100 | 0 | 100
20 | 23.69 | 0 | 100
16 | 46.46 | 0 | 100
12.5 | 83.63 | 0 | 100
10 | 113.17 | 1.96 | 98.04
8 | 140.85 | 1.45 | 96.59
6.3 | 178.35 | 2.5 | 94.1
5 | 217.57 | 2.08 | 92.02
4 | 257.57 | 1.87 | 90.15
3.15 | 303.14 | 2.21 | 87.94
2.5 | 338.2 | 2.25 | 85.69
2 | 368.57 | 2.26 | 83.42
1.6 | 394.39 | 2.26 | 81.16
1.25 | 418.32 | 2.9 | 78.27
1 | 435.44 | 2.28 | 75.98
0.8 | 452.86 | 2.75 | 73.23
0.63 | 471.59 | 2.36 | 70.88
0.5 | 500.6 | 3.03 | 67.84
0.4 | 536.93 | 2.53 | 67.31
0.315 | 585.66 | 2.36 | 62.95
0.25 | 630.87 | 2.01 | 60.94
0.2 | 693.16 | 2.25 | 58.69
0.16 | 737 | 1.93 | 56.76
0.125 | 793.91 | 1.91 | 54.85
0.1 | 822.25 | 1.61 | 53.24
0.08 | 835.62 | 0.77 | 52.47

## AGS KONTONGBONGUE (1,5m)
AGS KONTONGBONGUE (1,5m)
Ouverture du tamis (mm) | Passants (%)
0.0416 | 21.96
0.0294 | 21.96
0.0211 | 20.31
0.0135 | 18.65
0.0096 | 18.65
0.0068 | 17
0.0048 | 17
0.0035 | 14.52
0.0028 | 14.52

## AGT KONTONGBONGUE (2m)
AGT KONTONGBONGUE (2m)
Ouverture du tamis (mm) | Masse de refus cumulés(g) | Refus cumulés (%) | Passants (%)
25 | 0 | 0 | 100
20 | 0 | 0 | 100
16 | 0 | 0 | 100
12.5 | 0 | 0 | 100
10 | 0 | 0 | 100
8 | 0.17 | 0.01 | 99.99
6.3 | 1.7 | 0.1 | 99.89
5 | 3.11 | 0.09 | 99.79
4 | 6.11 | 0.2 | 99.59
3.15 | 13.03 | 0.46 | 99.13
2.5 | 24.38 | 0.76 | 98.37
2 | 44.06 | 1.31 | 97.06
1.6 | 76.09 | 2.14 | 94.92
1.25 | 127.36 | 3.42 | 91.5
1 | 183 | 3.71 | 87.79
0.8 | 242.5 | 3.97 | 83.82
0.63 | 304.18 | 4.12 | 79.7
0.5 | 382.02 | 5.19 | 74.51
0.4 | 438.09 | 3.74 | 70.77
0.315 | 499.97 | 4.13 | 66.64
0.25 | 552.15 | 3.48 | 63.16
0.2 | 623.32 | 475 | 58.41
0.16 | 685.98 | 4.18 | 54.23
0.125 | 737.6 | 3.44 | 50.79
0.1 | 754.12 | 1.1 | 49.68
0.08 | 765.36 | 0.75 | 48.93

## AGS KONTONGBONGUE (2m)
AGS KONTONGBONGUE (2m)
Ouverture du tamis (mm) | Passants (%)
0.0438 | 21.77
0.0314 | 20.19
0.0225 | 18.61
0.0145 | 16.24
0.0105 | 13.87
0.0075 | 12.29
0.0053 | 12.29
0.0038 | 8.34
0.0031 | 9.13