## AG
Tableau 3-1: Résultats de l' analyse granulométrique
Diamètres des tamis (mm) | Masse des refus cumulés (g) | Pourcentage de réfus cumulés (%) | Pourcentage de passants cumulés (%)
40 | 0 | 0 | 100
31.5 | 33.2 | 0.72 | 99.28
25 | 142.9 | 3.09 | 96.91
20 | 334.9 | 7.26 | 92.74
10 | 1523.9 | 33.05 | 66.94
5 | 2682 | 58.17 | 41.82
2 | 3152.7 | 68.38 | 31.61
1 | 3214.6 | 69.73 | 30.23
0.5 | 3287.5 | 71.31 | 28.68
0.315 | 3384.4 | 73.41 | 26.58
0.2 | 3504 | 76 | 24
0.08 | 3669.8 | 79.6 | 20.39

## Limtes Atterberg
Tableau 3-2: Valeurs des limites d'Atterberg
Désignation | Valeur
Limete de plasticité wp_ | 48
Limete de plasticité wp_ | 24
Indice de plasticité IP | 24

## proctor materiau simple
Tableau 3-3: Résultats de l'essai Proctor sur matériau simple ( à 0%)
Teneur en eau obtenue (%) | 7.3 | 8.1 | 8.6 | 10.3 | 11.3 | 12.3
Densité sèche (g/cm 3) | 2.04 | 2.08 | 2.1 | 2.07 | 2.05 | 2.02

## AGN total naturel
Tableau 3-6: Résultats de l' analyse granulométrique du gravier concassées
| Diamètres des tamis (mm) | Masses des refus cumulés (g) | Pourcentage de refus cumulés (%) | Pourcentage de passants cumulés (%)
| 40 | 0 | 0 | 100
| 31.5 | 74.2 | 1.19 | 98.81
| 25 | 493.8 | 7.93 | 92.07
| 20 | 1213.2 | 19.49 | 80.51
| 10 | 2836.8 | 45.58 | 54.42
| 5 | 3595.7 | 57.77 | 42.23
| 2 | 4240 | 68.12 | 31.88
| 1 | 4600 | 73.91 | 26.09
| 0.5 | 4887.8 | 78.53 | 21.47
| 0.315 | 5082.5 | 81.66 | 18.34
| 0.2 | 5355.4 | 86.04 | 13.96
| 0.08 | 5647.3 | 90.73 | 9.27

## Equivalent de sable
Tableau 3-7:Résultats de l'équivalent de sable
| Essai | Résultat obtenu | Résultat exigé en couche de fondation | Résultatsexigé en couche de base
| Equivalent de sable | 50 | SUP ou EGALE 50 | SUP ou EGALE 50

## la
Tableau 3-8: Résultats de l'essai Los Angeles sur les concassées de Lilikopé
| Essai | Résultat obtenu | Résultat exigé en couche de fondation | Résultat exigé en couche de base
| Los Angeles | 28.47 | inf ou egale 40 | inf ou egale 30S

## md
Tableau 3-9: Résultats de i'essai Micro Deval sur les concassées de Lilikopé
| Essai | Résultat obtenu | Résultat exigé en couche de fondation | Résultat exigé en couche de fondation
| Micro Deval | 15.63 | inf ou egale 35 | inf ou egale 25

## essai proctor materiau concassé
s
Tableau 3-10: Résultats de l'essai Proctor modifié sur le gravier concassé
|  | Teneur en eau obtenue (%) | 0.25 | 2.47 | 4.17 | 6.18 | 7.89
|  | Densité sèche (g/cm3) | 2.14 | 2.23 | 2.27 | 2.27 | 2.22

## optimuim proctor concassee
Tableau 3-11: Valeur de l'optimum Proctor
| Echantillon | Densité sèche gama d(g/cm3) | Teneur en eau W (%)
| Concassé de granite | 2.27 | 5.38

## optimuim proctor simple
Tableau 3-4: Valeurs de l'optimum Proctor
| Echantillon | Densité sèche gama d (g/cm3) | Teneur en eau W(%)
| Gravier latéritique naturel | 21 | 8.7

## AGN concassée
Tableau 3-6 : Résultats de l'analyse granulométrique du gravier concassées
| Diamètre des tamis (mm) | Masses des refus cumulés (g) | Pourcentage de refus cumulés (%) | Pourcentage de passants cumulés(%)
| 40 | 0 | 0 | 100
| 31.5 | 74.2 | 1.19 | 98.81
| 25 | 493.8 | 7.93 | 92.07
| 20 | 1213.2 | 19.49 | 80.51
| 10 | 2836.8 | 45.58 | 54.42
| 5 | 3595.7 | 57.77 | 42.23
| 2 | 4240 | 68.12 | 31.88
| 1 | 4600 | 73.91 | 26.09
| 0.5 | 4887.8 | 78.53 | 21.49
| 0.315 | 5082.5 | 81.66 | 18.34
| 0.2 | 5355.4 | 86.04 | 13.96
| 0.08 | 5647.3 | 90.73 | 9.27
s

## limite ATT MELANGE
Materiaux | Limite de liquidité (Wl) | Limite de plasticité | Indice de plasticité
Latérite améliorée à 5% | 35 | 13 | 22
Latérite améliorée à 10% | 29.5 | 10.5 | 19
Latérite améliorée à 15% | 27.5 | 8.5 | 19
Latérite améliorée à 20% | 33 | 15 | 18
Latérite améliorée à 25% | 29 | 13 | 16
Latérite améliorée à 30% | 30 | 15 | 15
Latérite améliorée à 35% | 30 | 15 | 15

## AG MELANGE
Taleau 3-12: Résultats des essais d' analyse granulométriques des melanges
Pourcentage des passants cumulés
| Diamètre destamis (mm) | 5% | 10% | 15% | 20% | 25% | 30% | 35%
| 31.5 | 100 | 100 | 100 | 100 | 100 | 100 | 100
| 25 | 97 | 99 | 100 | 97 | 96 | 96 | 99
| 20 | 92 | 94 | 94 | 93 | 88 | 92 | 96
| 16 | 90 | 87 | 89 | 90 | 84 | 87 | 87
| 12.5 | 88 | 91 | 85 | 87 | 80 | 82 | 83
| 10 | 86 | 75 | 81 | 83 | 78 | 80 | 77
| 8 | 83 | 71 | 69 | 78 | 72 | 78 | 68
| 6.3 | 78 | 64 | 62 | 70 | 62 | 76 | 61
| 5 | 71 | 57 | 52 | 61 | 56 | 74 | 50
| 4 | 65 | 50 | 41 | 51 | 46 | 56 | 40
| 3.15 | 51 | 41 | 31 | 40 | 37 | 48 | 32
| 2.5 | 41 | 33 | 25 | 31 | 29 | 38 | 25
| 2 | 34 | 27 | 22 | 26 | 23 | 30 | 23
| 1.6 | 30 | 25 | 20 | 24 | 22 | 24 | 21
| 1.25 | 29 | 23 | 19 | 22 | 20 | 23 | 20
| 1 | 28 | 22 | 18 | 21 | 19 | 20 | 19
| 0.8 | 26 | 21 | 17 | 20 | 18 | 19 | 18
| 0.63 | 25 | 20 | 17 | 19 | 17 | 18 | 18
| 0.5 | 24 | 19 | 16 | 18 | 16 | 17 | 17
| 0.4 | 23 | 18 | 15 | 17 | 15 | 16 | 16
| 0.315 | 22 | 17 | 14 | 17 | 14 | 15 | 15
| 0.25 | 21 | 16 | 14 | 16 | 13 | 14 | 15
| 0.2 | 20 | 15 | 13 | 15 | 13 | 13 | 14
| 0.16 | 19 | 14 | 13 | 14 | 12 | 12 | 14
| 0.125 | 18 | 13 | 12 | 13 | 11 | 11 | 13
| 0.1 | 18 | 12 | 11 | 12 | 10 | 10 | 12
| 0.08 | 17 | 12 | 11 | 12 | 10 | 10 | 12

## ESSAI PROCTOR MELANCHE
Materiaux | DENSITE Sèche optimale | Teneur en eau optimale
Latérite améliorée à 5% | 2.1 | 7.8
Latérite améliorée à 10% | 2.11 | 7.7
Latérite améliorée à 15% | 2.12 | 7.1
Latérite améliorée à 20% | 2.13 | 6.5
Latérite améliorée à 25% | 2.14 | 5.8
Latérite améliorée à 30% | 2.15 | 5.3
Latérite améliorée à 35% | 2.15 | 4.7