## sondages
code_site | localite | date | adm3 | adm2 | lat | lon | source
KEVE-S1 | Kévé | 2025-10-24 | Keve | Ave |  |  | Import données brutes géotechniques 2025
ASSA-S1 | Assahoun | 2025-10-24 | Assahoun/Ando Peme | Ave |  |  | Import données brutes géotechniques 2025
BADJA-S1 | Badja | 2025-10-24 | Badja | Ave |  |  | Import données brutes géotechniques 2025

## echantillons
code_site | depth_m | date | laboratory | rho_s_gcm3 | water_content_w | is_index | commentaire
KEVE-S1 | 1 | 2025-10-24 | Labo Atlas | 2.49 | 14.61
KEVE-S1 | 1.5 | 2025-10-24 | Labo Atlas | 2.45 | 11.29
KEVE-S1 | 2 | 2025-10-24 | Labo Atlas | 2.58 | 4.4
ASSA-S1 | 1 | 2025-10-24 | Labo Atlas | 2.44 | 10.66
ASSA-S1 | 1.5 | 2025-10-24 | Labo Atlas | 2.44 | 28.37
ASSA-S1 | 2 | 2025-10-24 | Labo Atlas | 2.58 | 20.97
BADJA-S1 | 1 | 2025-10-24 | Labo Atlas | 2.37 | 9.29
BADJA-S1 | 1.5 | 2025-10-24 | Labo Atlas | 2.35 | 14.44
BADJA-S1 | 2 | 2025-10-24 | Labo Atlas | 2.31 | 20.65

## atterberg
code_site | depth_m | wl | wp
KEVE-S1 | 1 | 53 | 23
KEVE-S1 | 1.5 | 48 | 21
KEVE-S1 | 2 | 51 | 22
ASSA-S1 | 1 | 24 | 12
ASSA-S1 | 1.5 | 41 | 19
ASSA-S1 | 2 | 42 | 22
BADJA-S1 | 1 | 49 | 18
BADJA-S1 | 1.5 | 53 | 18
BADJA-S1 | 2 | 51 | 17

## vbs
code_site | depth_m | vbs | commentaire
KEVE-S1 | 1 | 4.02 | Sol limoneux argileux
KEVE-S1 | 1.5 | 3.61 | Sol limoneux argileux
KEVE-S1 | 2 | 1.22 | Sol limoneux
ASSA-S1 | 1 | 1.83 | Sol limoneux argileux
ASSA-S1 | 1.5 | 3.82 | Sol limoneux argileux
ASSA-S1 | 2 | 2.64 | Sol limoneux argileux
BADJA-S1 | 1 | 4.6 | Sol limoneux argileux
BADJA-S1 | 1.5 | 4.03 | Sol limoneux argileux
BADJA-S1 | 2 | 5.03 | Sol limoneux argileux

## proctor
code_site | depth_m | proctor_type | gamma_d_max | w_opt

## granulo_tamisage_large
sieve_mm | ASSA-S1@1 | ASSA-S1@1.5 | ASSA-S1@2 | BADJA-S1@1 | BADJA-S1@1.5 | BADJA-S1@2 | KEVE-S1@1 | KEVE-S1@1.5 | KEVE-S1@2
25 | 100 | 100 | 100 | 100 | 98.63 | 100 | 100 | 100 | 100
20 | 100 | 100 | 100 | 100 | 98.63 | 100 | 100 | 100 | 100
16 | 100 | 99.47 | 100 | 100 | 98.24 | 100 | 100 | 100 | 99.72
12.5 | 99.92 | 99.1 | 99.33 | 100 | 97.85 | 99.87 | 99.89 | 99.59 | 98.87
10 | 99.92 | 98.07 | 98.09 | 100 | 96.78 | 99.66 | 99.79 | 98.45 | 95.05
8 | 99.78 | 97.25 | 95.85 | 99.63 | 95.62 | 99.47 | 99.62 | 95.93 | 90.63
6.3 | 99.46 | 94.48 | 91.58 | 99.45 | 94.38 | 99.28 | 99.28 | 92.46 | 84.22
5 | 98.99 | 90.23 | 74.01 | 99.19 | 92.5 | 98.92 | 98.67 | 88.4 | 76.35
4 | 98.56 | 86.15 | 65.85 | 98.81 | 90.84 | 97.14 | 98.04 | 84.79 | 69.38
3.15 | 98.09 | 81.63 | 57.61 | 98.25 | 88.13 | 96.97 | 97.5 | 81.95 | 63.84
2.5 | 97.26 | 76.53 | 49.53 | 97.2 | 84.46 | 95.21 | 96.83 | 79.4 | 59.15
2 | 96.08 | 72.89 | 45.74 | 95.98 | 80.54 | 92.34 | 96.06 | 77.45 | 56.15
1.6 | 94.05 | 69.22 | 43.65 | 93.92 | 76.36 | 88.85 | 94.87 | 75.64 | 53.56
1.25 | 91.62 | 66.65 | 41.93 | 91.4 | 71.68 | 84.42 | 93.46 | 73.9 | 51.6
1 | 88.57 | 60.2 | 40.08 | 88.23 | 65.82 | 80.29 | 91.9 | 72.43 | 49.78
0.8 | 84.98 | 59.78 | 38.27 | 84.69 | 60.98 | 74.85 | 90.6 | 71.1 | 48.91
0.63 | 78.47 | 54.6 | 36.2 | 79.91 | 55.2 | 69.91 | 87.85 | 69.34 | 47.48
0.5 | 73.84 | 50.33 | 33.91 | 75.68 | 51.28 | 66 | 83.14 | 67.62 | 46.28
0.4 | 68.26 | 46.6 | 31.89 | 72.3 | 47.7 | 61.72 | 80.34 | 65.9 | 44.98
0.315 | 61.99 | 42.43 | 29.81 | 68.18 | 43.45 | 57.93 | 77.32 | 63.93 | 43.63
0.25 | 56.74 | 39.15 | 28.81 | 65.04 | 40.45 | 53 | 74.4 | 62.25 | 42.6
0.2 | 51.07 | 34.47 | 26.47 | 59.33 | 33.49 | 47.81 | 71.6 | 60.12 | 41
0.16 | 47.26 | 30.27 | 24.92 | 53.7 | 32.88 | 45.58 | 70.36 | 58.18 | 39.32
0.125 | 44.74 | 27.88 | 24.33 | 51.12 | 31.9 | 44.46 | 67.38 | 57.65 | 38.14
0.1 | 43.76 | 26.56 | 24.08 | 49.85 | 31.09 | 43.27 | 67.3 | 57.42 | 37.32
0.08 | 43.3 | 25.7 | 24.02 | 48.54 | 30.28 | 40.13 | 65.3 | 57.32 | 36.66

## granulo_sedimento_large
sieve_mm | ASSA-S1@1 | ASSA-S1@1.5 | ASSA-S1@2 | BADJA-S1@1 | BADJA-S1@1.5 | BADJA-S1@2 | KEVE-S1@1 | KEVE-S1@1.5 | KEVE-S1@2
0.0714 | 39.8 | 22.54 | 21.2
0.0506 | 36.19 | 18.95 | 14.7
0.0364 | 27.41 | 16.11 | 12.32
0.0231 | 23.17 | 13.85 | 10.87
0.0163 | 19.36 | 13.5 | 10.71
0.0115 | 15.49 | 12.8 | 10.63
0.00822 | 14.5 | 12.45 | 10.54
0.0058 | 13.51 | 11.75 | 10.38
0.0034 | 13 | 11.37 | 10.27
0.0671 |  |  |  | 43.63 | 28.82 | 40.13
0.0474 |  |  |  | 38.94 | 25.6 | 32.47
0.0331 |  |  |  | 31.7 | 20.6 | 28.22
0.0211 |  |  |  | 30.59 | 13.78 | 22.75
0.015 |  |  |  | 29.48 | 12.66 | 16.68
0.0105 |  |  |  | 26.71 | 11.91 | 16.14
0.0077 |  |  |  | 24.48 | 11.53 | 15.06
0.0055 |  |  |  | 22.81 | 10.78 | 15.07
0.0032 |  |  |  | 21.1 | 10.4 | 12.36
0.0702 | [6 empty] | 61.2 | 53.31 | 34.08
0.05 | [6 empty] | 54.5 | 51.49 | 28.91
0.0356 | [6 empty] | 48.2 | 46.8 | 24.91
0.0229 | [6 empty] | 41.5 | 41.14 | 19.14
0.0134 | [6 empty] | 28.74 | 31.12 | 15.39
0.0078 | [6 empty] | 19.02 | 24.75 | 13.97
0.0048 | [6 empty] | 13.43 | 24.08 | 12.42
0.0028 | [6 empty] | 10.95 | 22.72 | 11.01
0.0014 | [6 empty] | 5.74 | 21.99 | 8.84

## densite
code_site | depth_m | rho_d_app | rho_s_abs | note
KEVE-S1 | 1 | 1.28 | 2.49
KEVE-S1 | 1.5 | 1.16 | 2.45
KEVE-S1 | 2 | 1.22 | 2.58
ASSA-S1 | 1 | 1.31 | 2.44
ASSA-S1 | 1.5 | 1.25 | 2.44
ASSA-S1 | 2 | 1.33 | 2.58
BADJA-S1 | 1 | 1.31 | 2.37
BADJA-S1 | 1.5 | 1.32 | 2.35
BADJA-S1 | 2 | 1.5 | 2.31

## teneur_eau
code_site | depth_m | w | wi | note
KEVE-S1 | 1 | 14.61 | 0.28 | Gonflement faible
KEVE-S1 | 1.5 | 11.29 | 0.23 | Gonflement faible
KEVE-S1 | 2 | 4.4 | 0.08 | Gonflement faible
ASSA-S1 | 1 | 10.66 | 0.44 | Gonflement faible
ASSA-S1 | 1.5 | 28.37 | 0.69 | Gonflement faible
ASSA-S1 | 2 | 20.97 | 0.49 | Gonflement faible
BADJA-S1 | 1 | 9.29 | 0.19 | Gonflement faible
BADJA-S1 | 1.5 | 14.44 | 0.27 | Gonflement faible
BADJA-S1 | 2 | 20.65 | 0.4 | Gonflement faible

## classification
code_site | depth_m | hrb | unified | bm | note
KEVE-S1 | 1 | Sol argileux | sol fin | Sol limoneux argileux
KEVE-S1 | 1.5 | Sol argileux | sol fin | Sol limoneux argileux
KEVE-S1 | 2 | Sol argileux | sol genu | Sol limoneux
ASSA-S1 | 1 | Sol argileux | sol genu | Sol limoneux
ASSA-S1 | 1.5 | Gravier et sable limoneux ou argileux | sol genu | Sol limoneux argileux
ASSA-S1 | 2 | Gravier et sable limoneux ou argileux | sol genu | Sol limoneux argileux
BADJA-S1 | 1 | Sol argileux | sol genu | Sol limoneux argileux
BADJA-S1 | 1.5 | Gravier et sable limoneux ou argileux | sol genu | Sol limoneux argileux
BADJA-S1 | 2 | Sol argileux | sol genu | Sol limoneux argileux

## agt_raw_long
code_site | depth_m | sieve_mm | mass_refus_cum_g | refus_cum_pct | passants_pct
KEVE-S1 | 1.5 | 16 | 0 | 0 | 100
KEVE-S1 | 1.5 | 12.5 | 11.1 | 0.41 | 100
KEVE-S1 | 1.5 | 10 | 41.7 | 1.55 | 100
KEVE-S1 | 1.5 | 8 | 109.6 | 4.07 | 99.59
KEVE-S1 | 1.5 | 6.3 | 203.2 | 7.54 | 98.45
KEVE-S1 | 1.5 | 5 | 312.1 | 11.54 | 95.93
KEVE-S1 | 1.5 | 4 | 410.1 | 15.21 | 92.46
KEVE-S1 | 1.5 | 3.15 | 486.5 | 18.05 | 88.42
KEVE-S1 | 1.5 | 2.5 | 554.9 | 20.58 | 84.78
KEVE-S1 | 1.5 | 2 | 605.5 | 22.46 | 81.95
KEVE-S1 | 1.5 | 1.6 | 656.9 | 24.36 | 79.42
KEVE-S1 | 1.5 | 1.25 | 703 | 26.08 | 77.54
KEVE-S1 | 1.5 | 1 | 743.2 | 27.57 | 75.64
KEVE-S1 | 1.5 | 0.8 | 779.1 | 28.9 | 73.9
KEVE-S1 | 1.5 | 0.63 | 826.6 | 30.38 | 72.43
KEVE-S1 | 1.5 | 0.5 | 873 | 32.38 | 71.1
KEVE-S1 | 1.5 | 0.4 | 919.4 | 34.1 | 69.34
KEVE-S1 | 1.5 | 0.315 | 972.4 | 36.07 | 67.62
KEVE-S1 | 1.5 | 0.25 | 1017.7 | 37.75 | 65.9
KEVE-S1 | 1.5 | 0.2 | 1075.1 | 39.88 | 63.93
KEVE-S1 | 1.5 | 0.16 | 1117.3 | 41.82 | 62.25
KEVE-S1 | 1.5 | 0.125 | 1141.8 | 42.82 | 60.12
KEVE-S1 | 1.5 | 0.1 | 1148 | 42.58 | 58.18
KEVE-S1 | 1.5 | 0.08 | 1150.5 | 42.68 | 57.65
KEVE-S1 | 2 | 25 | 0 | 0 | 100
KEVE-S1 | 2 | 20 | 0 | 0 | 100
KEVE-S1 | 2 | 16 | 8 | 0.28 | 99.72
KEVE-S1 | 2 | 12.5 | 32.5 | 1.13 | 98.87
KEVE-S1 | 2 | 10 | 142.1 | 4.95 | 95.05
KEVE-S1 | 2 | 8 | 269.3 | 9.37 | 90.63
KEVE-S1 | 2 | 6.3 | 453.5 | 15.78 | 84.22
KEVE-S1 | 2 | 5 | 679.7 | 23.65 | 76.35
KEVE-S1 | 2 | 4 | 879.8 | 30.62 | 69.38
KEVE-S1 | 2 | 3.15 | 1039 | 36.16 | 63.84
KEVE-S1 | 2 | 2.5 | 1173.8 | 40.85 | 59.15
KEVE-S1 | 2 | 2 | 1261.7 | 43.91 | 56.09
KEVE-S1 | 2 | 1.6 | 1334.4 | 46.44 | 53.56
KEVE-S1 | 2 | 1.25 | 1390.8 | 48.4 | 51.6
KEVE-S1 | 2 | 1 | 1443.1 | 50.22 | 49.78
KEVE-S1 | 2 | 0.8 | 1468.2 | 51.09 | 48.91
KEVE-S1 | 2 | 0.63 | 1509.3 | 52.52 | 47.48
KEVE-S1 | 2 | 0.5 | 1543.7 | 53.72 | 46.28
KEVE-S1 | 2 | 0.4 | 1580.9 | 55.02 | 44.98
KEVE-S1 | 2 | 0.315 | 1619.9 | 56.37 | 43.63
KEVE-S1 | 2 | 0.25 | 1649.3 | 57.4 | 42.6
KEVE-S1 | 2 | 0.2 | 1695.4 | 59 | 41
KEVE-S1 | 2 | 0.16 | 1743.6 | 60.68 | 39.32
KEVE-S1 | 2 | 0.125 | 1777.6 | 61.86 | 38.14
KEVE-S1 | 2 | 0.1 | 1801 | 62.68 | 37.32
KEVE-S1 | 2 | 0.08 | 1820 | 63.34 | 36.66
KEVE-S1 | 1 | 16 | 0 | 0 | 100
KEVE-S1 | 1 | 12.5 | 3 | 0.11 | 99.89
KEVE-S1 | 1 | 10 | 5.5 | 0.21 | 99.79
KEVE-S1 | 1 | 8 | 10 | 0.38 | 99.62
KEVE-S1 | 1 | 6.3 | 18.9 | 0.72 | 99.28
KEVE-S1 | 1 | 5 | 34.9 | 1.33 | 98.67
KEVE-S1 | 1 | 4 | 51.2 | 1.96 | 98.04
KEVE-S1 | 1 | 3.15 | 65.3 | 2.49 | 97.51
KEVE-S1 | 1 | 2.5 | 83 | 3.17 | 96.83
KEVE-S1 | 1 | 2 | 103.2 | 3.94 | 96.06
KEVE-S1 | 1 | 1.6 | 134.2 | 5.13 | 94.87
KEVE-S1 | 1 | 1.25 | 171.1 | 6.54 | 93.46
KEVE-S1 | 1 | 1 | 212.1 | 8.1 | 91.9
KEVE-S1 | 1 | 0.8 | 255 | 9.74 | 90.26
KEVE-S1 | 1 | 0.63 | 318.1 | 12.15 | 87.85
KEVE-S1 | 1 | 0.5 | 377.7 | 14.43 | 85.57
KEVE-S1 | 1 | 0.4 | 441.3 | 16.86 | 83.14
KEVE-S1 | 1 | 0.315 | 514.4 | 19.65 | 80.35
KEVE-S1 | 1 | 0.25 | 593.5 | 22.67 | 77.33
KEVE-S1 | 1 | 0.2 | 670.1 | 25.6 | 74.4
KEVE-S1 | 1 | 0.16 | 743.3 | 28.4 | 71.6
KEVE-S1 | 1 | 0.125 | 775.7 | 29.63 | 70.37
KEVE-S1 | 1 | 0.1 | 787 | 30.07 | 69.93
KEVE-S1 | 1 | 0.08 | 790.7 | 30.21 | 69.79
ASSA-S1 | 1 | 16 | 0 | 0 | 100
ASSA-S1 | 1 | 12.5 | 2.3 | 0.08 | 99.92
ASSA-S1 | 1 | 10 | 2.3 | 0.08 | 99.92
ASSA-S1 | 1 | 8 | 6 | 0.22 | 99.78
ASSA-S1 | 1 | 6.3 | 14.7 | 0.54 | 99.46
ASSA-S1 | 1 | 5 | 27.4 | 1.01 | 98.99
ASSA-S1 | 1 | 4 | 39.3 | 1.45 | 98.55
ASSA-S1 | 1 | 3.15 | 52 | 1.92 | 98.08
ASSA-S1 | 1 | 2.5 | 74.7 | 2.76 | 97.24
ASSA-S1 | 1 | 2 | 106.7 | 3.94 | 96.06
ASSA-S1 | 1 | 1.6 | 162 | 5.98 | 94.02
ASSA-S1 | 1 | 1.25 | 228.3 | 8.42 | 91.58
ASSA-S1 | 1 | 1 | 311.4 | 11.49 | 88.51
ASSA-S1 | 1 | 0.8 | 409.1 | 15.09 | 84.91
ASSA-S1 | 1 | 0.63 | 559 | 20.62 | 79.38
ASSA-S1 | 1 | 0.5 | 712.4 | 26.28 | 73.72
ASSA-S1 | 1 | 0.4 | 864.5 | 31.89 | 68.11
ASSA-S1 | 1 | 0.315 | 1035.1 | 38.18 | 61.82
ASSA-S1 | 1 | 0.25 | 1178 | 43.45 | 56.55
ASSA-S1 | 1 | 0.2 | 1332.5 | 49.15 | 50.85
ASSA-S1 | 1 | 0.16 | 1436 | 52.98 | 47.02
ASSA-S1 | 1 | 0.125 | 1505 | 55.51 | 44.49
ASSA-S1 | 1 | 0.1 | 1531.5 | 56.49 | 43.51
ASSA-S1 | 1 | 0.08 | 1544.2 | 56.96 | 43.04
ASSA-S1 | 1.5 | 16 | 12.4 | 0.53 | 99.47
ASSA-S1 | 1.5 | 12.5 | 21.1 | 0.9 | 99.1
ASSA-S1 | 1.5 | 10 | 45.1 | 1.93 | 98.07
ASSA-S1 | 1.5 | 8 | 64.3 | 2.75 | 97.25
ASSA-S1 | 1.5 | 6.3 | 129 | 5.52 | 94.48
ASSA-S1 | 1.5 | 5 | 228.4 | 9.77 | 90.23
ASSA-S1 | 1.5 | 4 | 323.7 | 13.85 | 86.15
ASSA-S1 | 1.5 | 3.15 | 429.3 | 18.37 | 81.63
ASSA-S1 | 1.5 | 2.5 | 548.6 | 23.47 | 76.53
ASSA-S1 | 1.5 | 2 | 633.6 | 27.11 | 72.89
ASSA-S1 | 1.5 | 1.6 | 719.3 | 30.78 | 69.22
ASSA-S1 | 1.5 | 1.25 | 779.3 | 33.35 | 66.65
ASSA-S1 | 1.5 | 1 | 860 | 36.8 | 63.2
ASSA-S1 | 1.5 | 0.8 | 940 | 40.22 | 59.78
ASSA-S1 | 1.5 | 0.63 | 1061 | 45.4 | 54.6
ASSA-S1 | 1.5 | 0.5 | 1160.7 | 49.67 | 50.33
ASSA-S1 | 1.5 | 0.4 | 1247.9 | 53.4 | 46.6
ASSA-S1 | 1.5 | 0.315 | 1345.4 | 57.57 | 42.43
ASSA-S1 | 1.5 | 0.25 | 1422.1 | 60.85 | 39.15
ASSA-S1 | 1.5 | 0.2 | 1531.4 | 65.53 | 34.47
ASSA-S1 | 1.5 | 0.16 | 1629.5 | 69.73 | 30.27
ASSA-S1 | 1.5 | 0.125 | 1685.4 | 72.12 | 27.88
ASSA-S1 | 1.5 | 0.1 | 1716.3 | 73.44 | 26.56
ASSA-S1 | 1.5 | 0.08 | 1736.3 | 74.3 | 25.7
ASSA-S1 | 2 | 16 | 12.4 | 0.53 | 99.47
ASSA-S1 | 2 | 12.5 | 0 | 0 | 100
ASSA-S1 | 2 | 10 | 16.6 | 0.67 | 99.33
ASSA-S1 | 2 | 8 | 47.3 | 1.91 | 98.09
ASSA-S1 | 2 | 6.3 | 102.8 | 4.15 | 95.85
ASSA-S1 | 2 | 5 | 208.7 | 8.42 | 91.58
ASSA-S1 | 2 | 4 | 644.5 | 25.99 | 74.01
ASSA-S1 | 2 | 3.15 | 853.5 | 34.42 | 65.58
ASSA-S1 | 2 | 2.5 | 1051.2 | 42.39 | 57.61
ASSA-S1 | 2 | 2 | 1251.6 | 50.47 | 49.53
ASSA-S1 | 2 | 1.6 | 1345.7 | 54.26 | 45.74
ASSA-S1 | 2 | 1.25 | 1397.5 | 56.35 | 43.65
ASSA-S1 | 2 | 1 | 1440.2 | 58.07 | 41.93
ASSA-S1 | 2 | 0.8 | 1486.1 | 59.92 | 40.08
ASSA-S1 | 2 | 0.63 | 1530.8 | 61.73 | 38.27
ASSA-S1 | 2 | 0.5 | 1582.1 | 63.8 | 36.2
ASSA-S1 | 2 | 0.4 | 1689 | 68.11 | 31.89
ASSA-S1 | 2 | 0.315 | 1740.6 | 70.19 | 29.81
ASSA-S1 | 2 | 0.25 | 1783 | 71.9 | 28.1
ASSA-S1 | 2 | 0.2 | 1823.5 | 73.53 | 26.47
ASSA-S1 | 2 | 0.16 | 1861.9 | 75.08 | 24.92
ASSA-S1 | 2 | 0.125 | 1876.7 | 75.67 | 24.33
ASSA-S1 | 2 | 0.1 | 1882.9 | 75.92 | 24.08
ASSA-S1 | 2 | 0.08 | 1884.3 | 75.98 | 24.02
BADJA-S1 | 1 | 10 | 0 | 0 | 100
BADJA-S1 | 1 | 8 | 10.2 | 0.37 | 99.63
BADJA-S1 | 1 | 6.3 | 15 | 0.55 | 99.45
BADJA-S1 | 1 | 5 | 22.1 | 0.81 | 99.19
BADJA-S1 | 1 | 4 | 32.8 | 1.19 | 98.81
BADJA-S1 | 1 | 3.15 | 48.1 | 1.75 | 98.25
BADJA-S1 | 1 | 2.5 | 76.8 | 2.8 | 97.2
BADJA-S1 | 1 | 2 | 111.4 | 4.06 | 95.94
BADJA-S1 | 1 | 1.6 | 166.9 | 6.08 | 93.92
BADJA-S1 | 1 | 1.25 | 236.2 | 8.6 | 91.4
BADJA-S1 | 1 | 1 | 323.2 | 11.77 | 88.23
BADJA-S1 | 1 | 0.8 | 420.3 | 15.31 | 84.69
BADJA-S1 | 1 | 0.63 | 551.4 | 20.09 | 79.91
BADJA-S1 | 1 | 0.5 | 667.7 | 24.32 | 75.68
BADJA-S1 | 1 | 0.4 | 760.3 | 27.7 | 72.3
BADJA-S1 | 1 | 0.315 | 873.5 | 31.82 | 68.18
BADJA-S1 | 1 | 0.25 | 959.7 | 34.96 | 65.04
BADJA-S1 | 1 | 0.2 | 1116.4 | 40.67 | 59.33
BADJA-S1 | 1 | 0.16 | 1271 | 46.3 | 53.7
BADJA-S1 | 1 | 0.125 | 1341.8 | 48.88 | 51.12
BADJA-S1 | 1 | 0.1 | 1376.5 | 50.15 | 49.85
BADJA-S1 | 1 | 0.08 | 1412.7 | 51.46 | 48.54
BADJA-S1 | 1.5 | 25 | 36 | 1.37 | 98.63
BADJA-S1 | 1.5 | 20 | 36 | 1.37 | 98.63
BADJA-S1 | 1.5 | 16 | 46.2 | 1.76 | 98.24
BADJA-S1 | 1.5 | 12.5 | 56.6 | 2.16 | 97.84
BADJA-S1 | 1.5 | 10 | 84.71 | 3.23 | 96.77
BADJA-S1 | 1.5 | 8 | 107.2 | 4.09 | 95.91
BADJA-S1 | 1.5 | 6.3 | 147.6 | 5.63 | 94.37
BADJA-S1 | 1.5 | 5 | 197.2 | 7.52 | 92.48
BADJA-S1 | 1.5 | 4 | 240.7 | 9.18 | 90.82
BADJA-S1 | 1.5 | 3.15 | 312 | 11.9 | 88.1
BADJA-S1 | 1.5 | 2.5 | 408.4 | 15.58 | 84.42
BADJA-S1 | 1.5 | 2 | 511.4 | 19.51 | 80.49
BADJA-S1 | 1.5 | 1.6 | 621.4 | 23.7 | 76.3
BADJA-S1 | 1.5 | 1.25 | 744.3 | 28.39 | 71.61
BADJA-S1 | 1.5 | 1 | 898.3 | 34.27 | 65.73
BADJA-S1 | 1.5 | 0.8 | 1025.7 | 39.13 | 60.87
BADJA-S1 | 1.5 | 0.63 | 1177.5 | 44.92 | 55.08
BADJA-S1 | 1.5 | 0.5 | 1280.5 | 48.85 | 51.15
BADJA-S1 | 1.5 | 0.4 | 1374.6 | 52.44 | 47.56
BADJA-S1 | 1.5 | 0.315 | 1486.3 | 56.7 | 43.3
BADJA-S1 | 1.5 | 0.25 | 1565.1 | 59.7 | 40.3
BADJA-S1 | 1.5 | 0.2 | 1748 | 66.68 | 33.32
BADJA-S1 | 1.5 | 0.16 | 1764.2 | 67.3 | 32.7
BADJA-S1 | 1.5 | 0.125 | 1789.8 | 68.27 | 31.73
BADJA-S1 | 1.5 | 0.1 | 1811.1 | 69.09 | 30.91
BADJA-S1 | 1.5 | 0.08 | 1832.4 | 69.9 | 30.1
BADJA-S1 | 2 | 25 | 0 | 0 | 100
BADJA-S1 | 2 | 20 | 3.3 | 0.13 | 99.87
BADJA-S1 | 2 | 16 | 8.9 | 0.34 | 99.66
BADJA-S1 | 2 | 12.5 | 14 | 0.53 | 99.47
BADJA-S1 | 2 | 10 | 19.1 | 0.72 | 99.28
BADJA-S1 | 2 | 8 | 28.5 | 1.08 | 98.92
BADJA-S1 | 2 | 6.3 | 54.4 | 2.06 | 97.94
BADJA-S1 | 2 | 5 | 80 | 3.03 | 96.97
BADJA-S1 | 2 | 4 | 126.2 | 4.79 | 95.21
BADJA-S1 | 2 | 3.15 | 202.1 | 7.66 | 92.34
BADJA-S1 | 2 | 2.5 | 294 | 11.15 | 88.85
BADJA-S1 | 2 | 2 | 410.8 | 15.58 | 84.42
BADJA-S1 | 2 | 1.6 | 519.6 | 19.71 | 80.29
BADJA-S1 | 2 | 1.25 | 663.2 | 25.15 | 74.85
BADJA-S1 | 2 | 1 | 793.5 | 30.09 | 69.91
BADJA-S1 | 2 | 0.8 | 896.4 | 34 | 66
BADJA-S1 | 2 | 0.63 | 1009.4 | 38.28 | 61.72
BADJA-S1 | 2 | 0.5 | 1109.2 | 42.07 | 57.93
BADJA-S1 | 2 | 0.4 | 1239.2 | 47 | 53
BADJA-S1 | 2 | 0.315 | 1376 | 52.19 | 47.81
BADJA-S1 | 2 | 0.25 | 1434.9 | 54.42 | 45.58
BADJA-S1 | 2 | 0.2 | 1464.5 | 55.54 | 44.46
BADJA-S1 | 2 | 0.16 | 1495.7 | 56.73 | 43.27
BADJA-S1 | 2 | 0.125 | 1520.3 | 57.66 | 42.34
BADJA-S1 | 2 | 0.1 | 1535.8 | 58.25 | 41.75
BADJA-S1 | 2 | 0.08 | 1548.1 | 58.72 | 41.28

## ags_raw_long
code_site | depth_m | sieve_mm | passants_pct
KEVE-S1 | 1.5 | 0.0703 | 57.42
KEVE-S1 | 1.5 | 0.0499 | 57.32
KEVE-S1 | 1.5 | 0.0354 | 53.31
KEVE-S1 | 1.5 | 0.0224 | 51.49
KEVE-S1 | 1.5 | 0.0159 | 46.8
KEVE-S1 | 1.5 | 0.0113 | 41.14
KEVE-S1 | 1.5 | 0.008 | 31.12
KEVE-S1 | 1.5 | 0.0057 | 24.75
KEVE-S1 | 1.5 | 0.0033 | 24.08
KEVE-S1 | 2 | 0.0661 | 34.08
KEVE-S1 | 2 | 0.0471 | 28.91
KEVE-S1 | 2 | 0.0336 | 24.76
KEVE-S1 | 2 | 0.0215 | 19.14
KEVE-S1 | 2 | 0.0126 | 15.39
KEVE-S1 | 2 | 0.0073 | 13.97
KEVE-S1 | 2 | 0.0045 | 12.42
KEVE-S1 | 2 | 0.0027 | 11.01
KEVE-S1 | 2 | 0.0013 | 8.54
KEVE-S1 | 1 | 0.0702 | 61.2
KEVE-S1 | 1 | 0.05 | 54.5
KEVE-S1 | 1 | 0.0356 | 58.2
KEVE-S1 | 1 | 0.0229 | 41.5
KEVE-S1 | 1 | 0.0134 | 28.74
KEVE-S1 | 1 | 0.0078 | 19.02
KEVE-S1 | 1 | 0.0048 | 13.42
KEVE-S1 | 1 | 0.0028 | 10.95
KEVE-S1 | 1 | 0.0014 | 5.74
ASSA-S1 | 1 | 0.0714 | 39.8
ASSA-S1 | 1 | 0.0506 | 36.19
ASSA-S1 | 1 | 0.0364 | 27.41
ASSA-S1 | 1 | 0.0231 | 23.17
ASSA-S1 | 1 | 0.0163 | 19.36
ASSA-S1 | 1 | 0.0115 | 15.49
ASSA-S1 | 1 | 0.0082 | 14.5
ASSA-S1 | 1 | 0.0058 | 13.51
ASSA-S1 | 1 | 0.0034 | 13
ASSA-S1 | 1.5 | 0.0703 | 22.54
ASSA-S1 | 1.5 | 0.0499 | 18.95
ASSA-S1 | 1.5 | 0.0354 | 16.11
ASSA-S1 | 1.5 | 0.0224 | 13.48
ASSA-S1 | 1.5 | 0.0159 | 13.5
ASSA-S1 | 1.5 | 0.0113 | 12.8
ASSA-S1 | 1.5 | 0.008 | 12.45
ASSA-S1 | 1.5 | 0.0057 | 11.75
ASSA-S1 | 1.5 | 0.0033 | 11.37
ASSA-S1 | 2 | 0.0677 | 21.2
ASSA-S1 | 2 | 0.0482 | 14.7
ASSA-S1 | 2 | 0.0342 | 12.32
ASSA-S1 | 2 | 0.0216 | 10.87
ASSA-S1 | 2 | 0.0153 | 10.71
ASSA-S1 | 2 | 0.0108 | 10.63
ASSA-S1 | 2 | 0.0076 | 10.54
ASSA-S1 | 2 | 0.0054 | 10.38
ASSA-S1 | 2 | 0.0031 | 10.27
BADJA-S1 | 1 | 0.0671 | 38.94
BADJA-S1 | 1 | 0.0474 | 31.7
BADJA-S1 | 1 | 0.0331 | 30.59
BADJA-S1 | 1 | 0.0211 | 29.48
BADJA-S1 | 1 | 0.015 | 26.71
BADJA-S1 | 1 | 0.0108 | 24.48
BADJA-S1 | 1 | 0.0077 | 22.81
BADJA-S1 | 1 | 0.0055 | 21.1
BADJA-S1 | 1 | 0.0032 | 19.5
BADJA-S1 | 1.5 | 0.0728 | 28.82
BADJA-S1 | 1.5 | 0.0516 | 25.6
BADJA-S1 | 1.5 | 0.0365 | 20.4
BADJA-S1 | 1.5 | 0.0234 | 13.78
BADJA-S1 | 1.5 | 0.0167 | 12.68
BADJA-S1 | 1.5 | 0.0119 | 11.91
BADJA-S1 | 1.5 | 0.0084 | 11.23
BADJA-S1 | 1.5 | 0.006 | 10.78
BADJA-S1 | 1.5 | 0.0035 | 10.4
BADJA-S1 | 2 | 0.0746 | 32.47
BADJA-S1 | 2 | 0.0531 | 28.22
BADJA-S1 | 2 | 0.0379 | 22.75
BADJA-S1 | 2 | 0.0242 | 16.68
BADJA-S1 | 2 | 0.0171 | 16.14
BADJA-S1 | 2 | 0.0121 | 15.06
BADJA-S1 | 2 | 0.0086 | 15.07
BADJA-S1 | 2 | 0.0061 | 12.36

## atterberg_raw
code_site | depth_m | test_type | tare_no | nb_coups | poids_total_humide_g | poids_total_sec_g | poids_tare_g | poids_eau_g | poids_sol_sec_g | teneur_eau_pct
KEVE-S1 | 1 | PL | 1 |  | 13.28 | 12.83 | 10.85 | 0.45 | 1.98 | 22.73
KEVE-S1 | 1 | PL | 2 |  | 12.98 | 12.55 | 10.7 | 0.43 | 1.85 | 23.24
KEVE-S1 | 1 | LL | 1 | 12.1 | 55.04 | 48.55 | 33.9 | 6.49 | 14.65 | 44.3
KEVE-S1 | 1 | LL | 2 | 15.1 | 64.12 | 56.19 | 40.33 | 7.93 | 15.86 | 50
KEVE-S1 | 1 | LL | 3 | 18.2 | 59.71 | 50.95 | 34.41 | 8.76 | 16.54 | 52.96
KEVE-S1 | 1 | LL | 4 | 20.5 | 60.84 | 50.68 | 33.24 | 10.16 | 17.44 | 58.26
KEVE-S1 | 2 | PL | 1 |  | 12.94 | 12.54 | 10.8 | 0.4 | 1.74 | 22.99
KEVE-S1 | 2 | PL | 2 |  | 13.38 | 12.94 | 10.86 | 0.44 | 2.08 | 21.15
KEVE-S1 | 2 | LL | 1 | 13.1 | 60.82 | 55.67 | 43.84 | 5.15 | 11.83 | 43.53
KEVE-S1 | 2 | LL | 2 | 16.2 | 64.96 | 58.1 | 45.71 | 6.86 | 12.39 | 55.37
KEVE-S1 | 2 | LL | 3 | 18.2 | 63.17 | 57.03 | 45.24 | 6.14 | 11.79 | 52.08
KEVE-S1 | 2 | LL | 4 | 20.6 | 66.37 | 58.15 | 43.5 | 8.22 | 14.65 | 56.11
ASSA-S1 | 1 | PL | 1 |  | 13.64 | 13.31 | 10.68 | 0.33 | 2.63 | 12.55
ASSA-S1 | 1 | PL | 2 |  | 13.18 | 12.89 | 10.57 | 0.29 | 2.32 | 12.5
ASSA-S1 | 1 | LL | 1 | 12 | 58.95 | 56.28 | 43.44 | 2.67 | 12.84 | 20.79
ASSA-S1 | 1 | LL | 2 | 15 | 56.95 | 56.51 | 41.25 | 3.44 | 15.26 | 22.54
ASSA-S1 | 1 | LL | 3 | 19 | 65.15 | 61.18 | 44.65 | 3.97 | 16.53 | 24.02
ASSA-S1 | 1 | LL | 4 | 20.5 | 69.17 | 64.21 | 44.93 | 4.96 | 19.28 | 25.73
ASSA-S1 | 1.5 | PL | 1 |  | 13.2 | 12.81 | 10.75 | 0.39 | 2.06 | 18.93
ASSA-S1 | 1.5 | PL | 2 |  | 13.17 | 12.77 | 10.76 | 0.4 | 2.01 | 19.9
ASSA-S1 | 1.5 | LL | 1 | 12 | 77.21 | 67.44 | 43.51 | 9.77 | 23.93 | 40.83
ASSA-S1 | 1.5 | LL | 2 | 14.7 | 86.41 | 77.04 | 45.71 | 12.37 | 31.33 | 39.48
ASSA-S1 | 1.5 | LL | 3 | 19.1 | 79.5 | 69.04 | 44.93 | 10.46 | 24.11 | 43.38
ASSA-S1 | 1.5 | LL | 4 | 22.1 | 83.66 | 71.42 | 45.25 | 12.23 | 26.17 | 46.73
ASSA-S1 | 2 | PL | 1 |  | 13.74 | 13.22 | 10.85 | 0.52 | 2.37 | 21.94
ASSA-S1 | 2 | PL | 2 |  | 13.29 | 12.84 | 10.76 | 0.45 | 2.08 | 21.63
ASSA-S1 | 2 | LL | 1 | 13.4 | 64.65 | 59.3 | 45.25 | 5.35 | 14.05 | 38.08
ASSA-S1 | 2 | LL | 2 | 16.4 | 60.75 | 55.87 | 43.62 | 4.88 | 12.25 | 39.84
ASSA-S1 | 2 | LL | 3 | 18 | 60.13 | 54.5 | 41.3 | 5.63 | 13.2 | 42.65
ASSA-S1 | 2 | LL | 4 | 22.6 | 70.47 | 63.18 | 47.54 | 7.29 | 15.64 | 46.61
BADJA-S1 | 1 | PL | 1 |  | 12.3 | 12.08 | 10.53 | 0.22 | 1.55 | 14.19
BADJA-S1 | 1 | PL | 2 |  | 12.33 | 12.04 | 10.65 | 0.29 | 1.39 | 20.86
BADJA-S1 | 1 | LL | 1 | 12 | 61.54 | 52.81 | 33.08 | 8.73 | 19.73 | 44.25
BADJA-S1 | 1 | LL | 2 | 15.8 | 53.75 | 47.91 | 35.85 | 5.84 | 12.06 | 48.42
BADJA-S1 | 1 | LL | 3 | 19.9 | 61.95 | 52.04 | 32.92 | 9.91 | 19.12 | 51.83
BADJA-S1 | 1 | LL | 4 | 22.8 | 55.28 | 47.46 | 33.79 | 7.82 | 13.67 | 57.21
BADJA-S1 | 1.5 | PL | 1 |  | 13.09 | 12.75 | 10.78 | 0.34 | 1.97 | 17.26
BADJA-S1 | 1.5 | PL | 2 |  | 13.55 | 13.16 | 10.97 | 0.39 | 2.19 | 17.81
BADJA-S1 | 1.5 | LL | 1 | 12.3 | 51.82 | 45.77 | 32.56 | 6.05 | 13.21 | 45.8
BADJA-S1 | 1.5 | LL | 2 | 15 | 57.55 | 49.12 | 32.43 | 8.43 | 16.69 | 50.51
BADJA-S1 | 1.5 | LL | 3 | 18 | 54.26 | 46.73 | 32.49 | 7.53 | 14.24 | 52.88
BADJA-S1 | 1.5 | LL | 4 | 21 | 64.17 | 53.43 | 34.53 | 10.74 | 18.9 | 56.83
BADJA-S1 | 2 | PL | 1 |  | 12.98 | 12.65 | 10.79 | 0.33 | 1.86 | 17.74
BADJA-S1 | 2 | PL | 2 |  | 12.85 | 12.51 | 10.53 | 0.34 | 1.98 | 17.17
BADJA-S1 | 2 | LL | 1 | 12.1 | 54.11 | 54.27 | 45.05 | 2.84 | 6.22 | 45.66
BADJA-S1 | 2 | LL | 2 | 15.1 | 59.86 | 55.76 | 47.42 | 4.1 | 8.34 | 49.16
BADJA-S1 | 2 | LL | 3 | 17.7 | 59.95 | 54.52 | 44.37 | 5.43 | 10.15 | 53.5
BADJA-S1 | 2 | LL | 4 | 21.6 | 65.21 | 57.83 | 44.99 | 7.35 | 12.84 | 57.48