## AGTAssahoum
Taleau3-3:Analyse granulométriquepar timisage et sédimentometrie de l'argile
| ouverture des tamis (mm) | Passant par profondeur 1m | Passant profondeur 1,5m | Passant profondeur 2m
| 25 | 100 | 100 | 100
| 20 | 100 | 100 | 100
| 100 |  | 99.47 | 100
| 12.5 | 99.92 | 99.1 | 99.33
Analyse granulométrie par tamisage | 10 | 99.92 | 98.07 | 98.09
| 8 | 99.78 | 97.25 | 95.85
| 6.3 | 99.46 | 94.48 | 91.58
| 5 | 98.99 | 90.23 | 74.01
| 4 | 98.56 | 86.15 | 65.85
| 3.15 | 98.09 | 81.63 | 57.61
| 2.5 | 97.26 | 76.53 | 49.53
| 2 | 96.08 | 72.89 | 45.74
| 1.6 | 94.05 | 69.22 | 43.65
| 1.25 | 91.62 | 66.65 | 41.93
| 1 | 88.57 | 60.2 | 40.08
| 0.8 | 84.98 | 59.78 | 38.27
| 0.63 | 78.47 | 54.6 | 36.2
| 0.5 | 73.84 | 50.33 | 33.91
| 0.4 | 68.26 | 46.6 | 31.89
| 0.315 | 61.99 | 422.43 | 29.81
| 0.25 | 56.74 | 39.15 | 28.81
| 0.2 | 51.07 | 34.47 | 26.47
| 0.16 | 47.26 | 30.27 | 24.92
| 0.125 | 44.74 | 27.88 | 24.33
| 0.1 | 43.76 | 26.56 | 24.08
| 0.08 | 43.3 | 5.7 | 4.02

## AGS Assahoum
|  | Ouverture des tamis (mm) | Passant par profondeur 1m | Passant par profondeur 1,5m | Passant par profondeur 2m
|  | 0.0714 | 39.8 | 22.54 | 21.2
|  | 0.0506 | 36.19 | 18.95 | 14.7
|  | 0.0364 | 27.41 | 16.11 | 12.32
|  | 0.0231 | 23.17 | 13.85 | 10.87
Analyse granulométrie par tamisage | Analyse granulmétrie par sédimentometrie | 0.0163 | 19.36 | 13.5 | 10.71
|  | 0.0115 | 15.49 | 12.8 | 10.63
|  | 0.00822 | 14.5 | 12.45 | 10.54
|  | 0.0058 | 13.51 | 11.75 | 10.38
|  | 0.0034 | 13 | 11.37 | 10.27

## AGT BADJA
| Ouverture des tamis (mm) | Passant par profondeur 1m | Passant par profondeur 1,5m | Passant par profondeur 2m
| 25 | 100 | 98.63 | 100
| 20 | 100 | 98.63 | 100
| 100 | 100 | 98.24 | 100
| 12.5 | 100 | 97.85 | 100
| 10 | 100 | 96.78 | 99.87
| 8 | 99.63 | 95.62 | 99.66
| 6.3 | 99.45 | 94.38 | 99.47
Analyse granulométrie par tamisage | 5 | 99.19 | 92.5 | 99.28
| 4 | 98.81 | 90.84 | 98.92
| 3.15 | 98.25 | 88.13 | 97.94
| 2.5 | 97.2 | 84.46 | 96.97
| 2 | 95.98 | 80.54 | 95.21
| 1.6 | 93.92 | 76.36 | 92.34
| 1.25 | 91.4 | 71.68 | 88.85
| 1 | 88.23 | 65.82 | 84.42
| 0.8 | 84.69 | 60.98 | 80.29
| 0.63 | 79.91 | 55.2 | 74.85
| 0.5 | 75.68 | 51.28 | 69.91
| 0.4 | 72.3 | 47.7 | 66
| 0.315 | 68.18 | 43.45 | 61.72
| 0.25 | 65.04 | 40.45 | 57.93
| 0.2 | 59.33 | 33.49 | 53
| 0.16 | 53.7 | 32.88 | 47.81
| 0.125 | 51.12 | 31.9 | 45.58
| 0.1 | 49.85 | 31.09 | 44.46
| 0.08 | 48.54 | 30.28 | 43.27

## AGS BADJA
| Ouverture des tamis (mm) | Passant par profondeur 1m | Passant par profondeur 1,5m | Passant par profondeur 2m
| 0.0671 | 43.63 | 28.82 | 40.13
| 0.0474 | 38.94 | 25.6 | 32.47
Analyse granulmétrie par sédimentometrie | 0.0331 | 31.7 | 20.6 | 28.22
| 0.0211 | 30.59 | 13.78 | 22.75
| 0.015 | 29.48 | 12.66 | 16.68
| 0.0105 | 26.71 | 11.91 | 16.14
| 0.0077 | 24.48 | 11.53 | 15.06
| 0.0055 | 22.81 | 10.78 | 15.07
| 0.0032 | 21.1 | 10.4 | 12.36

## AGT Kévé
| Ouverture des tamis (mm) | Passant par profondeur 1m | Passant par profondeur 1,5m | Passant par profondeur 2m
| 25 | 100 | 100 | 100
| 20 | 100 | 100 | 100
| 100 | 100 | 100 | 99.72
| 12.5 | 99.89 | 99.59 | 98.87
| 10 | 99.79 | 98.45 | 95.05
| 8 | 99.62 | 95.93 | 90.63
| 6.3 | 99.28 | 92.46 | 84.22
| 5 | 98.67 | 88.4 | 76.35
Analyse granulométrie par tamisage | 4 | 98.04 | 84.79 | 69.38
| 3.15 | 97.5 | 81.95 | 63.84
| 2.5 | 96.83 | 79.4 | 59.15
| 2 | 96.06 | 77.45 | 56.15
| 1.6 | 94.87 | 75.64 | 53.56
| 1.25 | 93.46 | 73.9 | 51.6
| 1 | 91.9 | 72.43 | 49.78
| 0.8 | 90.6 | 71.1 | 48.91
| 0.63 | 87.85 | 69.34 | 47.48
| 0.5 | 83.14 | 67.62 | 46.28
| 0.4 | 80.34 | 65.9 | 44.98
| 0.315 | 77.32 | 63.93 | 43.63
| 0.25 | 7440 | 62.25 | 4.6
| 0.2 | 71.6 | 60.12 | 41
| 0.16 | 70.36 | 58.18 | 39.32
| 0.125 | 67.38 | 57.65 | 38.14
| 0.1 | 67.3 | 57.42 | 37.32
| 0.08 | 65.3 | 57.32 | 36.66

## AGS Kévé
| Ouverture des tamis (mm) | Passant par profondeur 1m | Passant par profondeur 1,5m | Passant par profondeur 2m
| 0.0702 | 61.2 | 53.31 | 34.08
| 0.05 | 54.5 | 51.49 | 28.91
Analyse granulmétrie par sédimentometrie | 0.356 | 48.2 | 46.8 | 24.91
| 0.229 | 41.5 | 41.14 | 19.14
| 0.0134 | 28.74 | 31.12 | 15.39
| 0.0078 | 19.02 | 24.75 | 13.97
| 0.0048 | 13.43 | 24.08 | 12.42
| 0.0028 | 10.95 | 22.722 | 11.01
| 0.0014 | 5.74 | 21.99 | 8.84

## Densité
D |  | Taleau 3-5: Récapitulatif des essais de densié
| Référance | Localité/Cantons | profondeur | Densité Apparente | Densité Absolue
| 1 | Kévé | 1 | 1.28 | 2.49
| 1 | Kévé | 1.5 | 1.16 | 2.45
| 1 | Kévé | 2 | 1.22 | 2.58
| 2 | Assahoum | 1 | 1.31 | 2.44
| 2 | Assahoum | 1.5 | 1.25 | 2.44
| 2 | Assahoum | 2 | 1.33 | 2.58
| 3 | Badja | 1 | 1.31 | 2.37
| 3 | Badja | 1.5 | 1.32 | 2.35
| 3 | Badja | 2 | 1.5 | 2.31

## Limite ATT
Taleau 3-5: Récapitulatif des résultats de limite d'Attererg
| Référance | Localité/Cantons | profondeur | Wl | Wp | Ip
| 1 | Kévé | 1 | 53 | 23 | 30
| 1 | Kévé | 1.5 | 48 | 21 | 27
| 1 | Kévé | 2 | 51 | 22 | 29
| 1 | Kévé | Moyenne | 50.66 | 22 | 28.66
| 2 | Assahoum | 1 | 24 | 12 | 12
| 2 | Assahoum | 1.5 | 41 | 19 | 22
| 2 | Assahoum | 2 | 42 | 22 | 20
| 2 | Assahoum | Moyenne | 35.66 | 17.66 | 18
| 3 | Badja | 1 | 49 | 18 | 31
| 3 | Badja | 1.5 | 53 | 18 | 35
| 3 | Badja | 2 | 51 | 17 | 34
| 3 | Badja | Moyenne | 51 | 17.66 | 33.33

## Bleu
Taleau 3-5: Récapitulatif des essais de bleu de méthylène
| Référance | Localité/Cantons | profondeur | VBS | Caractéristique
| 1 | Kévé | 1 | 4.02 | Sol limoneux argileux
| 1 | Kévé | 1.5 | 3.61 | Sol limoneux argileux
| 1 | Kévé | 2 | 1.22 | Sol limoneux
| 1 | Kévé | Moyenne | 2.94 | Sol limoneux
| 2 | Assahoum | 1 | 1.83 | Sol limoneux argileux
| 2 | Assahoum | 1.5 | 3.82 | Sol limoneux argileux
| 2 | Assahoum | 2 | 2.64 | Sol limoneux argileux
| 2 | Assahoum | Moyenne | 2.76 | Sol limoneux argileux
| 3 | Badja | 1 | 4.6 | Sol limoneux argileux
| 3 | Badja | 1.5 | 4.03 | Sol limoneux argileux
| 3 | Badja | 2 | 5.03 | Sol limoneux argileux
| 3 | Badja | Moyenne | 4.53 | Sol limoneux argileux

## Teneur en eau
Taleau 3-5: Récapitulatif des teneur en eau naturel des sols et de l'indice
| Référance | Localité/Cantons | profondeur | Teneur en eau | WI | W | Caractéristique
| 1 | Kévé | 1 | 14.61 | 53 | 0.28 | Gonflemet faile
| 1 | Kévé | 1.5 | 11.29 | 48 | 0.23 | Gonflemet faile
| 1 | Kévé | 2 | 4.4 | 51 | 0.08 | Gonflemet faile
| 1 | Kévé | Moyenne | 10.1 | 50.66 | 0.2 | Gonflemet faile
| 2 | Assahoum | 1 | 10.66 | 24 | 0.44 | Gonflemet faile
| 2 | Assahoum | 1.5 | 28.37 | 41 | 0.69 | Gonflemet faile
| 2 | Assahoum | 2 | 20.97 | 42 | 0.49 | Gonflemet faile
| 2 | Assahoum | Moyenne | 20 | 35.66 | 0.56 | Gonflemet faile
| 3 | Badja | 1 | 9.29 | 49 | 0.19 | Gonflemet faile
| 3 | Badja | 1.5 | 14.44 | 53 | 0.27 | Gonflemet faile
| 3 | Badja | 2 | 20.65 | 51 | 0.4 | Gonflemet faile
| 3 | Badja | Moyenne | 14.29 | 51 | 0.28 | Gonflemet faile

## Classification
Taleau 3-9: Résultats de classification
| Localité/ Cantons | Profondeur (m) | Classification HRB | Classification uité | classification d'après le bleu de méthylène
| Kévé | 1 | Sol argileux | sol fin | Sol limoneux argileux
| Kévé | 1.5 | Sol argileux | sol fin | Sol limoneux argileux
| Kévé | 2 | Sol argileux | sol genu | Sol limoneux
| Assahoum | 1 | Sol argileux | sol genu | Sol limoneux
| Assahoum | 1.5 | Gravier et sable limoneux ou argileux | sol genu | Sol limoneux argileux
| Assahoum | 2 | Gravier et sable limoneux ou argileux | sol genu | Sol limoneux argileux
| Badja | 1 | Sol argileux | sol genu | Sol limoneux argileux
| Badja | 1.5 | Gravier et sable limoneux ou argileux | sol genu | Sol limoneux argileux
| Badja | 2 | Sol argileux | sol genu | Sol limoneux argileux

## AGT Kévé 1,5m ALL
Ouverture des tamis (mm) | Masse de refus cumulés (g) | refus cumulés (%) | Passants (%)
16 | 0 | 0 | 100
12.5 | 11.1 | 0.41 | 100
10 | 41.7 | 1.55 | 100
8 | 109.6 | 4.07 | 99.59
6.3 | 203.2 | 7.54 | 98.45
5 | 312.1 | 11.54 | 95.93
4 | 410.1 | 15.21 | 922.46
3.15 | 486.5 | 18.05 | 88.42
2.5 | 554.9 | 20.58 | 84.78
2 | 605.5 | 22.46 | 81.95
1.6 | 656.9 | 24.36 | 79.42
1.25 | 703 | 26.08 | 77.54
1 | 743.2 | 27.57 | 75.64
0.8 | 779.1 | 28.9 | 73.9
0.63 | 826.6 | 30.38 | 72.43
0.5 | 873 | 32.38 | 71.1
0.4 | 919.4 | 34.1 | 69.34
0.315 | 972.4 | 36.07 | 67.62
0.25 | 1017.7 | 37.75 | 65.9
0.2 | 1075.1 | 39.88 | 63.93
0.16 | 117.3 | 41.82 | 6.25
0.125 | 1141.8 | 42.822 | 60.122
0.1 | 1148 | 42.58 | 58.18
0.08 | 1150.5 | 42.68 | 57.65

## AGS Kévé 1,5m ALL
| Ouverture des tamis (mm) | Masse de refus cumulés (g) | refus cumulés (%) | Passants (%)
| 0.0703 | - | - | 57.42
| 0.499 | - | - | 57.32
| 0.0354 | - | - | 53.31
| 0.224 | - | - | 51.49
| 0.0159 | - | - | 46.8
Analyse granulométrie par sédimentométrie | 0.0113 | - | - | 41.14
| 0.008 | - | - | 31.122
| 0.0057 | - | - | 224.75
| 0.0033 | - | - | 24.08

## AGT Kévé 2m ALL
Ouverture des tamis (mm) | Masse de refus cumulés (g) | refus cumulés (%) | Passants (%)
25 | 0 | 0 | 100
20 | 0 | 0 | 100
16 | 8 | 0.28 | 99.72
12.5 | 32.5 | 1.13 | 98.87
10 | 142.1 | 4.95 | 95.05
8 | 269.3 | 9.37 | 90.63
6.3 | 453.5 | 15.78 | 94.22
5 | 679.7 | 23.65 | 76.35
4 | 879.8 | 30.62 | 69.38
3.15 | 1039 | 36.16 | 63.84
2.5 | 1173.8 | 40.85 | 59.15
2 | 161.7 | 43.91 | 56.09
1.6 | 1334.4 | 46.44 | 52.56
1.25 | 1390.8 | 48.4 | 51.6
1 | 1443.1 | 50.22 | 49.78
0.8 | 1468.2 | 51.09 | 48.91
0.63 | 1509.3 | 52.52 | 47.48
0.5 | 1543.7 | 53.72 | 46.28
0.4 | 1580.9 | 55.02 | 44.98
0.315 | 1649.9 | 56.37 | 43.63
0.25 | 1649.3 | 57.4 | 42.6
0.2 | 1695.4 | 59 | 41
0.16 | 1743.6 | 60.68 | 39.32
0.125 | 1777.6 | 61.86 | 38.14
0.1 | 1801 | 62.68 | 37.32
0.08 | 1820 | 63.34 | 36.66

## AGS Kévé 2m ALL
Ouverture des tamis (mm) | Masse de refus cumulés (g) | refus cumulés (%) | Passants (%)
0.0661 | - | - | 34.08
0.0471 | - | - | 28.91
0.0336 | - | - | 24.76
0.0215 | - | - | 19.14
0.0126 | - | - | 15.39
0.0073 | - | - | 13.97
0.0045 | - | - | 12.42
0.0027 | - | - | 11.01
0.0013 | - | - | 8.54

## AGT Kévé 1m ALL
Ouverture des tamis (mm) | Masse de refus cumulés (g) | refus cumulés (%) | Passants (%)
16 | 0 | 0 | 100
12.5 | 3 | 0.11 | 99.89
10 | 5.5 | 0.21 | 99.79
8 | 10 | 0.38 | 99.62
6.3 | 18.9 | 0.72 | 99.28
5 | 34.9 | 1.33 | 98.67
4 | 51.2 | 1.96 | 98.04
3.15 | 65.3 | 2.49 | 97.05
2.5 | 83 | 3.17 | 96.83
2 | 103.2 | 3.94 | 96.06
1.6 | 134.2 | 5.13 | 94.87
1.25 | 171.1 | 6.54 | 93.46
1 | 212.1 | 8.1 | 91.9
0.8 | 255 | 9.74 | 90.26
0.63 | 318.1 | 12.15 | 87.85
0.5 | 377.7 | 14.43 | 95.57
0.4 | 441.3 | 16.96 | 83.14
0.315 | 514.4 | 19.65 | 80.34
0.25 | 593.5 | 22.67 | 77.32
0.2 | 670.1 | 25.6 | 74.4
0.16 | 743.3 | 28.4 | 71.6
0.125 | 775.7 | 29.63 | 70.36
0.1 | 787 | 30.07 | 67.47
0.08 | 790.7 | 30.21 | 65.3

## AGS Kévé 1m AII
a
| Ouverture des tamis (mm) | Masse de refus cumulés (g) | refus cumulés (%) | Passants (%)
| 0.0702 |  |  | 61.2
| 0.05 |  |  | 54.5
| 0.0356 |  |  | 58.2
| 0.0229 |  |  | 41.5
| 0.0134 |  |  | 28.74
| 0.0078 |  |  | 19.02
| 0.0048 |  |  | 13.42
| 0.0028 |  |  | 10.95
| 0.0014 |  |  | 5.74

## AGT ASSAHOUN (1m) ALL
Ouverture des tamis (mm) | Masse de refus cumulés (g) | refus cumulés (%) | Passants (%)
16 | 0 | 0 | 100
12.5 | 2.3 | 0.08 | 99.92
10 | 2.3 | 0.08 | 99.92
8 | 6 | 0.22 | 99.78
6.3 | 14.7 | 0.54 | 99.46
5 | 27.4 | 1.01 | 98.99
4 | 39.3 | 1.45 | 98.55
3.15 | 52 | 1.92 | 98.08
2.5 | 74.7 | 2.76 | 97.24
2 | 106.7 | 3.94 | 96.06
1.6 | 162 | 5.98 | 94.02
1.25 | 228.3 | 8.42 | 91.58
1 | 311.4 | 11.49 | 88.51
0.8 | 409.1 | 15.09 | 84.91
0.63 | 559 | 20.62 | 79.38
0.5 | 71.4 | 26.28 | 73.72
0.4 | 864.5 | 31.89 | 68.11
0.315 | 1035.1 | 38.18 | 61.82
0.25 | 1178 | 43.45 | 56.55
0.2 | 1332.5 | 49.15 | 50.85
0.16 | 1436 | 52.98 | 47.02
0.125 | 1505 | 55.51 | 44.49
0.1 | 1531.5 | 56.49 | 43.51
0.08 | 1544.2 | 56.96 | 43.3

## AGS ASSAHOUN (1m) AII
Ouverture des tamis (mm) | Masse de refus cumulés (g) | refus cumulés (%) | Passants (%)
0.0714 |  |  | 39.8
0.0506 |  |  | 36.19
0.0364 |  |  | 27.41
0.0231 |  |  | 23.17
0.0163 |  |  | 19.36
0.0115 |  |  | 15.49
0.0082 |  |  | 14.5
0.0058 |  |  | 13.51
0.0034 |  |  | 13

## AGT ASSAHOUN 1,5M ALL
Ouverture des tamis (mm) | Masse de refus cumulés (g) | refus cumulés (%) | Passants (%)
25 | 0 | 0 | 100
20 | 0 | 0 | 100
16 | 12.4 | 0.53 | 99.47
12.5 | 21.1 | 0.9 | 99.1
10 | 45.1 | 1.93 | 98.07
8 | 64.3 | 2.75 | 97.25
6.3 | 129 | 5.52 | 94.48
5 | 228.4 | 9.77 | 90.23
4 | 323.7 | 13.85 | 86.15
3.15 | 429.3 | 18.37 | 81.63
2.5 | 548.6 | 23.47 | 76.52
2 | 633.6 | 27.11 | 72.89
1.6 | 719.3 | 30.78 | 69.22
1.25 | 779.3 | 33.35 | 66.65
1 | 860 | 38.8 | 63.2
0.8 | 940 | 40.22 | 59.78
0.63 | 1061 | 45.4 | 54.6
0.5 | 1160.7 | 49.67 | 50.33
0.4 | 1247.9 | 53.4 | 46.6
0.315 | 1345.4 | 57.57 | 42.43
0.25 | 1422.1 | 60.85 | 39.15
0.2 | 1531.4 | 65.53 | 34.45
0.16 | 1629.5 | 69.73 | 30.27
0.125 | 1685.4 | 72.12 | 27.88
0.1 | 1716.3 | 73.44 | 26.56
0.08 | 1736.3 | 74.3 | 25.7

## AGS ASSAHOUN 1,5m ALL
| Ouverture des tamis (mm) | Masse de refus cumulés (g) | refus cumulés (%) | Passants (%)
| 0.0703 |  |  | 22.54
| 0.0499 |  |  | 18.95
| 0.0354 |  |  | 16.11
| 0.0224 |  |  | 13.48
Analyse granulométrique par sédimentométrie | 0.0159 |  |  | 13.5
| 0.0113 |  |  | 12.8
| 0.008 |  |  | 12.45
| 0.0057 |  |  | 11.75
| 0.0033 |  |  | 11.37

## AGT ASSAHOUN 2m ALL
Tableau A-6: Analyse granulométrie par tamisage
| Ouverture des tamis (mm) | Masse de refus cumulés (g) | refus cumulés (%) | Passants (%)
| 16 | 12.4 | 0.53 | 99.47
| 12.5 | 0 | 0 | 100
| 10 | 16.6 | 0.67 | 99.33
| 8 | 47.3 | 1.91 | 98.09
| 6.3 | 102.8 | 4.15 | 96.85
| 5 | 208.7 | 8.42 | 91.58
| 4 | 644.5 | 25.99 | 74.01
| 3.15 | 853.5 | 34.42 | 65.58
| 2.5 | 1051.2 | 42.39 | 57.61
| 2 | 1251.6 | 50.47 | 49.53
| 1.6 | 1345.7 | 54.26 | 45.74
| 1.25 | 1397.5 | 56.35 | 43.65
| 1 | 1440.2 | 58.07 | 41.93
| 0.8 | 1486.1 | 59.92 | 40.08
| 0.63 | 1530.8 | 61.73 | 38.27
| 0.5 | 1582.1 | 63.8 | 36.2
| 0.4 | 1689 | 68.11 | 31.89
| 0.315 | 1740.6 | 70.19 | 29.81
| 0.25 | 1783 | 71.9 | 28.1
| 0.2 | 1823.5 | 73.53 | 26.47
| 0.16 | 1861.9 | 75.08 | 24.92
| 0.125 | 1876.7 | 75.67 | 24.33
| 0.1 | 1882.9 | 75.92 | 24.08
| 0.08 | 1884.3 | 75.98 | 24.02

## AGS ASSAHOUM 2m ALL
Ouverture des tamis (mm) | Masse de refus cumulés (g) | refus cumulés (%) | Passants (%)
0.0677 |  |  | 21.2
0.0482 |  |  | 14.7
0.0342 |  |  | 12.32
0.0216 |  |  | 10.87
0.0153 |  |  | 10.71
0.0108 |  |  | 10.63
0.0076 |  |  | 10.54
0.0054 |  |  | 10.38
0.0031 |  |  | 10.27

## AGT BADJA 1m ALL
Ouverture du tamis (mm) | Masse de refus cumulés (g) | Refus cumulés (%) | Passants (%)
Analyse granulométrique par tamisage
10 | 0,00 | 0,00 | 100,00
8 | 10,20 | 0,37 | 99,63
6,3 | 15,00 | 0,55 | 99,45
5 | 22,10 | 0,81 | 99,19
4 | 32,80 | 1,19 | 98,81
3,15 | 48,10 | 1,75 | 98,25
2,5 | 76,80 | 2,80 | 97,20
2 | 111,40 | 4,06 | 95,94
1,6 | 166,90 | 6,08 | 93,92
1,25 | 236,20 | 8,60 | 91,40
1 | 323,20 | 11,77 | 88,23
0,8 | 420,30 | 15,31 | 84,69
0,63 | 551,40 | 20,09 | 79,91
0,5 | 667,70 | 24,32 | 75,68
0,4 | 760,30 | 27,70 | 72,30
0,315 | 873,50 | 31,82 | 68,18
0,25 | 959,70 | 34,96 | 65,04
0,2 | 1116,40 | 40,67 | 59,33
0,16 | 1271,00 | 46,30 | 53,70
0,125 | 1341,80 | 48,88 | 51,12
0,1 | 1376,50 | 50,15 | 49,85
0,08 | 1412,70 | 51,46 | 48,54
Analyse granulométrique par sédimentométrie
0,0671 | - | - | 38,94
0,0474 | - | - | 31,70
0,0331 | - | - | 30,59
0,0211 | - | - | 29,48
0,0150 | - | - | 26,71
0,0108 | - | - | 24,48
0,0077 | - | - | 22,81
0,0055 | - | - | 21,10
0,0032 | - | -