## granulo_tamisage_large
sieve_mm | KONSOGOU_T1@1.0 | KONSOGOU_T1@1.5 | KONSOGOU_T1@2.0 | KONSOGOU_T2@1.0 | KONSOGOU_T2@1.5 | KONSOGOU_T2@2.0 | NASSABLE@1.0 | NASSABLE@1.5 | NASSABLE@2.0 | KONTONGBONGUE@1.0 | KONTONGBONGUE@1.5 | KONTONGBONGUE@2.0
0.08 |  |  |  | 42.72 | 43.56 | 42.78 | 41.69 | 33.79 | 53.04 | 75.39 | 52.47 | 48.93
0.16 | 47.45 | 50.98 | 54.39 | 47.27 | 47.23 | 45.3 | 45.69 | 36.29 | 55.79 | 79.37 | 56.76 | 4.18
0.32 | 54.83 | 55.51 | 57.58 | 53.97 | 52.54 | 48.14 | 52.02 | 40.17 | 60.09 | 84.39 | 62.95 | 66.64
0.63 | 71.28 | 65.31 | 64.04 | 69.74 | 63.56 | 53.06 | 66.52 | 49.62 | 69.48 | 90.68 | 70.88 | 79.7
0.8 | 42.78 | 46.39 | 52.09
1.25 | 90.69 | 79.98 | 74.69 | 88.58 | 78.15 | 59.1 | 82.1 | 59.75 | 79.49 | 95.15 | 78.27 | 91.5
2.5 | 97.51 | 88.05 | 86.64 | 96.36 | 86.07 | 66.26 | 89.64 | 68.01 | 87.49 | 98.65 | 85.69 | 98.37
5 | 98.36 | 91.94 | 94.52 | 98.14 | 90.12 | 84.57 | 92.07 | 76.21 | 93.84 | 99.9 | 92.02 | 99.79
10 | 99.26 | 98.44 | 99.5 | 10 | 96.77 | 97.24 | 98.44 | 91.82 | 97.82 | 100 | 98.04 | 100
12.5 | 100 | 99.62 | 99.77 | 100 | 99.22 | 99.34 | 99.75 | 98.04 | 98.76 | 100 | 100 | 100
16 | 100 | 100 | 100 | 100 | 100 | 100 | 100 | 100 | 100 | 100 | 100 | 100
MF | 2.8 | 6.23 | 1.8 | 6.58 | 3.52 | 3.04 | 2.77 | 5.14 | 1.95 | 2.89 | 2.79 | 5.3

## granulo_sedimento_large
sieve_mm | KONSOGOU_T1@1.0 | KONSOGOU_T1@1.5 | KONSOGOU_T1@2.0 | KONSOGOU_T2@1.0 | KONSOGOU_T2@1.5 | KONSOGOU_T2@2.0 | NASSABLE@1.0 | NASSABLE@1.5 | NASSABLE@2.0 | KONTONGBONGUE@1.0 | KONTONGBONGUE@1.5 | KONTONGBONGUE@2.0
0.00129 | [8 empty] | 10.78
0.0013 | 17.05 | [8 empty] | 25.15
0.0014 |  | 11.65 |  |  |  |  | 8.72 | 7.78 |  |  | 12.09
0.00148 | [8 empty] | 10.78
0.0015 | 18.08 |  |  |  | 5.9 |  |  |  |  | 26.3
0.00154 | [5 empty] | 10.08
0.00159 | [11 empty] | 6.8
0.0016 |  |  | 12.68 |  |  |  | 9.35
0.0017 |  | 11.66 |  |  | 6.58 |  |  | 7.76 |  |  | 12.08
0.00177 | [5 empty] | 10.08
0.0018 | [9 empty] | 27.44
0.00182 | [8 empty] | 10.77
0.00183 | [11 empty] | 6.79
0.0019 | 18.05 |  | 13.55 |  |  |  | 9.35
0.002 |  | 12.4 | [5 empty] | 8.29 |  |  | 12.89
0.0021 |  |  |  |  | 6.57
0.00217 | [5 empty] | 10.07
0.00224 | [11 empty] | 7.56
0.0023 |  |  | 13.54
0.00256 | [8 empty] | 11.61
0.0026 | [9 empty] | 28.57
0.0027 | 19.05 | [5 empty] | 9.98
0.0028 |  | 13.86 | [8 empty] | 14.52
0.0029 | [7 empty] | 8.29
0.003 |  |  |  |  | 7.25
0.00304 | [5 empty] | 11.44
0.0031 | [9 empty] | 27.41
0.00313 | [8 empty] | 11.61 |  |  | 9.13
0.0032 | 20.06 |  | 14.39
0.0033 |  |  |  | 19.88 |  |  | 9.97
0.0035 |  | 13.85 | [5 empty] | 8.28 |  |  | 14.52
0.0036 |  |  |  |  | 7.23
0.00372 | [5 empty] | 11.44
0.0038 |  |  |  | 21.14
0.00385 | [11 empty] | 8.34
0.004 |  |  | 14.38
0.00438 | [8 empty] | 13.31
0.0044 | [9 empty] | 30.89
0.0045 | 21.08
0.0046 | [6 empty] | 10.61
0.0047 |  |  |  | 22.39
0.0048 |  | 15.33 | [8 empty] | 17
0.005 | [7 empty] | 8.81
0.0051 |  |  |  |  | 7.93
0.00523 | [5 empty] | 12.14
0.00529 | [11 empty] | 12.29
0.0055 |  |  | 16.12
0.00619 | [8 empty] | 13.31
0.0062 | [9 empty] | 30.89
0.0064 | 22.11
0.0065 | [6 empty] | 11.25
0.0066 |  |  |  | 22.38
0.0068 |  | 16.82 | [8 empty] | 17
0.0069 | [7 empty] | 9.87
0.0072 |  |  |  |  | 8.62
0.00735 | [5 empty] | 12.83
0.00748 | [11 empty] | 12.29
0.0078 |  |  | 16.98
0.008 |  |  |  | 23.64
0.0087 | [8 empty] | 14.17 | 32.05
0.009 | 23.14
0.0092 | [6 empty] | 11.89
0.0095 |  | 17.57
0.0096 | [10 empty] | 18.65
0.0097 | [7 empty] | 10.4
0.01 |  |  |  |  | 9.98
0.01026 | [5 empty] | 14.21
0.01045 | [11 empty] | 13.87
0.0112 |  |  |  | 26.2
0.0122 | [9 empty] | 33.22
0.01223 | [8 empty] | 15.03
0.0123 | 27.24
0.0128 | [6 empty] | 13.18
0.0132 |  | 19.81
0.0135 | [10 empty] | 18.65
0.0136 | [7 empty] | 11.47
0.0141 |  |  |  |  | 10.67
0.01433 | [5 empty] | 15.59
0.01451 | [11 empty] | 16.24
0.0157 |  |  |  | 27.47
0.019 | [9 empty] | 35.55
0.0192 | 29.3
0.01921 | [8 empty] | 15.88
0.02 | [6 empty] | 14.46
0.0211 | [10 empty] | 20.31
0.0212 | [7 empty] | 12.53
0.0219 |  |  |  | 30.03 | 12.73
0.02236 | [5 empty] | 16.98
0.02251 | [11 empty] | 18.61
0.0268 | [9 empty] | 35.55
0.027 | 30.32
0.02701 | [8 empty] | 16.73
0.0279 | [6 empty] | 15.75
0.0284 |  | 23.54
0.0294 | [10 empty] | 21.96
0.0298 | [7 empty] | 13.07
0.0304 |  |  |  | 33.85
0.0308 |  |  |  |  | 13.42
0.0312 | [5 empty] | 18.36
0.03141 | [11 empty] | 20.19
0.0338 |  |  | 21.32
0.0468 |  |  |  | 38.96
0.0656 |  |  |  | 40.23
0.11 |  |  | 17.85
0.153 |  |  | 19.58
0.204 |  | 22.05
0.24 |  |  | 20.45

## atterberg
code_site | depth_m | wl | wp
KONSOGOU_T1 | 1 | 23 | 10.48
KONSOGOU_T1 | 1.5 | 32 | 12.52
KONSOGOU_T1 | 2 | 31 | 19.56
KONSOGOU_T2 | 1 | 27.8 | 12.89
KONSOGOU_T2 | 1.5 | 20.6 | 13.81
KONSOGOU_T2 | 2 | 25 | 19.81
NASSABLE | 1 | 27.9 | 15.77
NASSABLE | 1.5 | 20.6 | 14.26
NASSABLE | 2 | 28 | 15.96
KONTONGBONGUE | 1 | 64 | 19.44
KONTONGBONGUE | 1.5 | 47.2 | 27.92
KONTONGBONGUE | 2 | 38.75 | 29.89

## vbs
code_site | depth_m | vbs | commentaire
KONSOGOU_T1 | 1 | 0.99 | sol sablo limoneux sensible a l'eau
KONSOGOU_T1 | 1.5 | 0.99 | sol sablo limoneux sensible a l'eau
KONSOGOU_T1 | 2 | 0.97 | sol sablo limoneux sensible a l'eau
KONSOGOU_T2 | 1 | 1.44 | sol sablo limoneux sensible a l'eau
KONSOGOU_T2 | 1.5 | 0.86 | sol sablo limoneux sensible a l'eau
KONSOGOU_T2 | 2 | 0.86 | sol sablo limoneux sensible a l'eau
NASSABLE | 1 | 0.82 | sol sablo limoneux sensible a l'eau
NASSABLE | 1.5 | 0.7 | sol sablo limoneux sensible a l'eau
NASSABLE | 2 | 0.87 | sol sablo limoneux sensible a l'eau
KONTONGBONGUE | 1 | 5.43 | sol limoneux de plasticité moyenne
KONTONGBONGUE | 1.5 | 1.45 | sol sablo limoneux sensible a l'eau
KONTONGBONGUE | 2 | 2.89 | sol limoneux de plasticité moyenne

## teneur_eau
code_site | depth_m | w | wi | note
KONSOGOU_T1 | 1 | 3.865 |  | Gonflement faible
KONSOGOU_T1 | 1.5 | 8.777 |  | Gonflement faible
KONSOGOU_T1 | 2 | 8.829 |  | Gonflement faible
KONSOGOU_T2 | 1 | 3.603 |  | Gonflement faible
KONSOGOU_T2 | 1.5 | 4.286 |  | Gonflement faible
KONSOGOU_T2 | 2 | 6.147 |  | Gonflement faible
NASSABLE | 1 | 3.856 |  | Gonflement faible
NASSABLE | 1.5 | 3.246 |  | Gonflement faible
NASSABLE | 2 | 5.85 |  | Gonflement faible
KONTONGBONGUE | 1 | 59.005 |  | Gonflemen télevé
KONTONGBONGUE | 1.5 | 9.374 |  | Gonflement moyen
KONTONGBONGUE | 2 | 8.445 |  | Gonflement moyen

## classification
code_site | depth_m | hrb | unified | bm
KONSOGOU_T1 | 1 | sol argileux | sol fin | sol sablo limoneux sensible a l'eau
KONSOGOU_T1 | 1.5 | sol argileux | sol fin | sol sablo limoneux sensible a l'eau
KONSOGOU_T1 | 2 | sol argileux | sol fin | sol sablo limoneux sensible a l'eau
KONSOGOU_T2 | 1 | sol argileux | sol fin | sol sablo argileux peu plastique
KONSOGOU_T2 | 1.5 | sol argileux | sol fin | sol sablo limoneux sensible a l'eau
KONSOGOU_T2 | 2 | sol argileux | sol fin | sol sablo limoneux sensible a l'eau
NASSABLE | 1 | sol argileux | sol fin | sol sablo limoneux sensible a l'eau
NASSABLE | 1.5 | gravier et sable limoneux ou argileux | sol grenu | sol sablo limoneux sensible a l'eau
NASSABLE | 2 | sol argileux | sol fin | sol sablo limoneux sensible a l'eau
KONTONGBONGUE | 1 | sol argileux | sol fin | sol limoneux de plasticité moyenne
KONTONGBONGUE | 1.5 | sol argileux | sol fin | sol limoneux de plasticité moyenne
KONTONGBONGUE | 2 | sol argileux | sol fin | sol limoneux de plasticité moyenne

## meta
key | value
author | SOGLO_FERDINAND
generated_at | 2025-10-24 19:32
source | Saisie manuelle fournie par l'utilisateur

## sondages
code_site | localite | date | source | lat | lon | adm1 | adm2 | adm3
KONSOGOU_T1 | Konsogou T1 |  | SOGLO_FERDINAND
KONSOGOU_T2 | Konsogou T2 |  | SOGLO_FERDINAND
NASSABLE | Nassablé |  | SOGLO_FERDINAND
KONTONGBONGUE | Kontongbongue |  | SOGLO_FERDINAND

## echantillons
code_site | depth_m | date | laboratory | rho_s_gcm3 | water_content_w | is_index
KONSOGOU_T1 | 1 |  |  |  | 3.865
KONSOGOU_T1 | 1.5 |  |  |  | 8.777
KONSOGOU_T1 | 2 |  |  |  | 8.829
KONSOGOU_T2 | 1 |  |  |  | 3.603
KONSOGOU_T2 | 1.5 |  |  |  | 4.286
KONSOGOU_T2 | 2 |  |  |  | 6.147
NASSABLE | 1 |  |  |  | 3.856
NASSABLE | 1.5 |  |  |  | 3.246
NASSABLE | 2 |  |  |  | 5.85
KONTONGBONGUE | 1 |  |  |  | 59.005
KONTONGBONGUE | 1.5 |  |  |  | 9.374
KONTONGBONGUE | 2 |  |  |  | 8.445

## data_issues
sheet | row_index | column | issue | note
sondages | 2 | date | missing_value | Valeur absente; à compléter selon les sources disponibles
sondages | 3 | date | missing_value | Valeur absente; à compléter selon les sources disponibles
sondages | 4 | date | missing_value | Valeur absente; à compléter selon les sources disponibles
sondages | 5 | date | missing_value | Valeur absente; à compléter selon les sources disponibles
echantillons | 2 | date | missing_value | Valeur absente; à compléter selon les sources disponibles
echantillons | 2 | laboratory | missing_value | Valeur absente; à compléter selon les sources disponibles
echantillons | 3 | date | missing_value | Valeur absente; à compléter selon les sources disponibles
echantillons | 3 | laboratory | missing_value | Valeur absente; à compléter selon les sources disponibles
echantillons | 4 | date | missing_value | Valeur absente; à compléter selon les sources disponibles
echantillons | 4 | laboratory | missing_value | Valeur absente; à compléter selon les sources disponibles
echantillons | 5 | date | missing_value | Valeur absente; à compléter selon les sources disponibles
echantillons | 5 | laboratory | missing_value | Valeur absente; à compléter selon les sources disponibles
echantillons | 6 | date | missing_value | Valeur absente; à compléter selon les sources disponibles
echantillons | 6 | laboratory | missing_value | Valeur absente; à compléter selon les sources disponibles
echantillons | 7 | date | missing_value | Valeur absente; à compléter selon les sources disponibles
echantillons | 7 | laboratory | missing_value | Valeur absente; à compléter selon les sources disponibles
echantillons | 8 | date | missing_value | Valeur absente; à compléter selon les sources disponibles
echantillons | 8 | laboratory | missing_value | Valeur absente; à compléter selon les sources disponibles
echantillons | 9 | date | missing_value | Valeur absente; à compléter selon les sources disponibles
echantillons | 9 | laboratory | missing_value | Valeur absente; à compléter selon les sources disponibles
echantillons | 10 | date | missing_value | Valeur absente; à compléter selon les sources disponibles
echantillons | 10 | laboratory | missing_value | Valeur absente; à compléter selon les sources disponibles
echantillons | 11 | date | missing_value | Valeur absente; à compléter selon les sources disponibles
echantillons | 11 | laboratory | missing_value | Valeur absente; à compléter selon les sources disponibles
echantillons | 12 | date | missing_value | Valeur absente; à compléter selon les sources disponibles
echantillons | 12 | laboratory | missing_value | Valeur absente; à compléter selon les sources disponibles
echantillons | 13 | date | missing_value | Valeur absente; à compléter selon les sources disponibles
echantillons | 13 | laboratory | missing_value | Valeur absente; à compléter selon les sources disponibles
ags_raw_long | 1 | code_site | ambiguous_label | Bloc 'AGS KONSOGOU (1m)' non affecté (site exact incertain)
ags_raw_long | 2 | code_site | ambiguous_label | Bloc 'AGS KONSOGOU (1,5m)' non affecté (site exact incertain)

## agt_raw_long
code_site | depth_m | sieve_mm | mass_refus_cum_g | refus_cum_pct | passants_pct
KONSOGOU_T1 | 1.5 | 25 | 0 | 0 | 100
KONSOGOU_T1 | 1.5 | 20 | 0 | 0 | 100
KONSOGOU_T1 | 1.5 | 16 | 0 | 0 | 100
KONSOGOU_T1 | 1.5 | 12.5 | 0 | 0.38 | 99.62
KONSOGOU_T1 | 1.5 | 10 | 0 | 1.19 | 98.44
KONSOGOU_T1 | 1.5 | 8 | 0 | 2.4 | 96.03
KONSOGOU_T1 | 1.5 | 6.3 | 0 | 2.28 | 93.76
KONSOGOU_T1 | 1.5 | 5 | 0 | 1.82 | 91.94
KONSOGOU_T1 | 1.5 | 4 | 1.03 | 1.43 | 90.5
KONSOGOU_T1 | 1.5 | 3.15 | 6.08 | 1.35 | 89.16
KONSOGOU_T1 | 1.5 | 2.5 | 14.8 | 1.1 | 88.05
KONSOGOU_T1 | 1.5 | 2 | 26.02 | 1.56 | 86.46
KONSOGOU_T1 | 1.5 | 1.6 | 36.86 | 2.18 | 84.31
KONSOGOU_T1 | 1.5 | 1.25 | 47.24 | 4.33 | 79.98
KONSOGOU_T1 | 1.5 | 1 | 54.26 | 4.04 | 75.94
KONSOGOU_T1 | 1.5 | 0.8 | 59.95 | 6.17 | 69.77
KONSOGOU_T1 | 1.5 | 0.63 | 64.08 | 4.46 | 65.31
KONSOGOU_T1 | 1.5 | 0.5 | 69.54 | 4.42 | 60.89
KONSOGOU_T1 | 1.5 | 0.4 | 74.24 | 2.96 | 57.94
KONSOGOU_T1 | 1.5 | 0.315 | 80.03 | 2.42 | 55.51
KONSOGOU_T1 | 1.5 | 0.25 | 87.44 | 1.71 | 53.8
KONSOGOU_T1 | 1.5 | 0.2 | 99.66 | 1.85 | 51.95
KONSOGOU_T1 | 1.5 | 0.16 | 114.69 | 1.47 | 50.48
KONSOGOU_T1 | 1.5 | 0.125 | 152.74 | 1.81 | 48.67
KONSOGOU_T1 | 1.5 | 0.1 | 181.82 | 1.55 | 47.12
KONSOGOU_T1 | 1.5 | 0.08 | 201.85 | 0.73 | 46.39
KONSOGOU_T1 | 2 | 25 | 0 | 0 | 100
KONSOGOU_T1 | 2 | 20 | 0 | 0 | 100
KONSOGOU_T1 | 2 | 16 | 0 | 0 | 100
KONSOGOU_T1 | 2 | 12.5 | 0 | 0.23 | 99.77
KONSOGOU_T1 | 2 | 10 | 0 | 0.27 | 99.5
KONSOGOU_T1 | 2 | 8 | 0 | 0.99 | 98.51
KONSOGOU_T1 | 2 | 6.3 | 0 | 2.25 | 96.25
KONSOGOU_T1 | 2 | 5 | 0.83 | 1.74 | 94.52
KONSOGOU_T1 | 2 | 4 | 2.01 | 2.16 | 92.36
KONSOGOU_T1 | 2 | 3.15 | 3.58 | 3.2 | 89.16
KONSOGOU_T1 | 2 | 2.5 | 6.3 | 2.52 | 86.64
KONSOGOU_T1 | 2 | 2 | 9.43 | 3.07 | 83.57
KONSOGOU_T1 | 2 | 1.6 | 12.7 | 3.96 | 79.61
KONSOGOU_T1 | 2 | 1.25 | 16.16 | 4.92 | 74.69
KONSOGOU_T1 | 2 | 1 | 18.79 | 3.98 | 70.72
KONSOGOU_T1 | 2 | 0.8 | 21.47 | 3.79 | 66.93
KONSOGOU_T1 | 2 | 0.63 | 23.54 | 2.89 | 64.04
KONSOGOU_T1 | 2 | 0.5 | 26.75 | 2.92 | 61.13
KONSOGOU_T1 | 2 | 0.4 | 29.32 | 1.93 | 59.2
KONSOGOU_T1 | 2 | 0.315 | 32.48 | 1.62 | 57.58
KONSOGOU_T1 | 2 | 0.25 | 35.87 | 1.13 | 56.45
KONSOGOU_T1 | 2 | 0.2 | 40.89 | 1.12 | 55.33
KONSOGOU_T1 | 2 | 0.16 | 46.28 | 0.94 | 54.39
KONSOGOU_T1 | 2 | 0.125 | 55.21 | 1.21 | 53.19
KONSOGOU_T1 | 2 | 0.1 | 62.78 | 0.79 | 52.39
KONSOGOU_T1 | 2 | 0.08 | 68.85 | 0.3 | 52.09
KONSOGOU_T2 | 1 | 25 | 0 | 0 | 100
KONSOGOU_T2 | 1 | 20 | 0 | 0 | 100
KONSOGOU_T2 | 1 | 16 | 0 | 0 | 100
KONSOGOU_T2 | 1 | 12.5 | 3.36 | 0 | 100
KONSOGOU_T2 | 1 | 10 | 5.44 | 0.14 | 99.86
KONSOGOU_T2 | 1 | 8 | 5.44 | 0.52 | 99.34
KONSOGOU_T2 | 1 | 6.3 | 7.02 | 0.65 | 98.69
KONSOGOU_T2 | 1 | 5 | 8.87 | 0.55 | 98.14
KONSOGOU_T2 | 1 | 4 | 11.51 | 0.47 | 97.67
KONSOGOU_T2 | 1 | 3.15 | 15.62 | 0.76 | 96.91
KONSOGOU_T2 | 1 | 2.5 | 20.54 | 0.55 | 96.36
KONSOGOU_T2 | 1 | 2 | 24.89 | 0.8 | 95.56
KONSOGOU_T2 | 1 | 1.6 | 29.15 | 1.81 | 93.74
KONSOGOU_T2 | 1 | 1.25 | 34.15 | 5.16 | 88.58
KONSOGOU_T2 | 1 | 1 | 37.21 | 4.78 | 83.8
KONSOGOU_T2 | 1 | 0.8 | 40.33 | 7.1 | 76.7
KONSOGOU_T2 | 1 | 0.63 | 44.1 | 6.96 | 69.74
KONSOGOU_T2 | 1 | 0.5 | 51.73 | 7.23 | 62.5
KONSOGOU_T2 | 1 | 0.4 | 64.81 | 5.11 | 57.39
KONSOGOU_T2 | 1 | 0.315 | 89.97 | 3.42 | 53.97
KONSOGOU_T2 | 1 | 0.25 | 134.26 | 2.4 | 51.58
KONSOGOU_T2 | 1 | 0.2 | 286.89 | 2.5 | 49.08
KONSOGOU_T2 | 1 | 0.16 | 389.62 | 1.81 | 47.27
KONSOGOU_T2 | 1 | 0.125 | 559.54 | 2.06 | 45.21
KONSOGOU_T2 | 1 | 0.1 | 638.22 | 1.57 | 43.64
KONSOGOU_T2 | 1 | 0.08 | 677.09 | 0.92 | 42.72
KONSOGOU_T2 | 1.5 | 25 | 0 | 0 | 100
KONSOGOU_T2 | 1.5 | 20 | 26.64 | 0 | 100
KONSOGOU_T2 | 1.5 | 16 | 34.05 | 0 | 100
KONSOGOU_T2 | 1.5 | 12.5 | 79.47 | 0.78 | 99.22
KONSOGOU_T2 | 1.5 | 10 | 130.79 | 2.46 | 96.77
KONSOGOU_T2 | 1.5 | 8 | 158.05 | 1.87 | 94.89
KONSOGOU_T2 | 1.5 | 6.3 | 187.65 | 2.6 | 92.29
KONSOGOU_T2 | 1.5 | 5 | 221.38 | 2.17 | 90.12
KONSOGOU_T2 | 1.5 | 4 | 256.43 | 0.99 | 89.13
KONSOGOU_T2 | 1.5 | 3.15 | 314.41 | 1.94 | 87.2
KONSOGOU_T2 | 1.5 | 2.5 | 368.92 | 1.12 | 86.07
KONSOGOU_T2 | 1.5 | 2 | 414.51 | 1.13 | 84.94
KONSOGOU_T2 | 1.5 | 1.6 | 454.69 | 2.29 | 82.65
KONSOGOU_T2 | 1.5 | 1.25 | 490.37 | 4.5 | 78.15
KONSOGOU_T2 | 1.5 | 1 | 515.88 | 4.01 | 74.15
KONSOGOU_T2 | 1.5 | 0.8 | 541.51 | 6.06 | 68.09
KONSOGOU_T2 | 1.5 | 0.63 | 568.42 | 4.53 | 63.56
KONSOGOU_T2 | 1.5 | 0.5 | 613.46 | 4.95 | 58.61
KONSOGOU_T2 | 1.5 | 0.4 | 656.31 | 3.49 | 55.12
KONSOGOU_T2 | 1.5 | 0.315 | 718.5 | 2.58 | 52.54
KONSOGOU_T2 | 1.5 | 0.25 | 790.35 | 1.83 | 50.7
KONSOGOU_T2 | 1.5 | 0.2 | 884.16 | 1.89 | 48.82
KONSOGOU_T2 | 1.5 | 0.16 | 945.65 | 1.59 | 47.23
KONSOGOU_T2 | 1.5 | 0.125 | 1017.87 | 1.69 | 45.54
KONSOGOU_T2 | 1.5 | 0.1 | 1052.79 | 1.42 | 44.11
KONSOGOU_T2 | 1.5 | 0.08 | 1070.54 | 0.55 | 43.56
KONSOGOU_T2 | 2 | 25 | 0 | 0 | 100
KONSOGOU_T2 | 2 | 20 | 96.19 | 0 | 100
KONSOGOU_T2 | 2 | 16 | 111.91 | 0 | 100
KONSOGOU_T2 | 2 | 12.5 | 117.33 | 0.66 | 99.34
KONSOGOU_T2 | 2 | 10 | 129.44 | 2.1 | 97.24
KONSOGOU_T2 | 2 | 8 | 136.69 | 0.51 | 96.73
KONSOGOU_T2 | 2 | 6.3 | 147.55 | 5.08 | 91.65
KONSOGOU_T2 | 2 | 5 | 155.19 | 7.08 | 84.57
KONSOGOU_T2 | 2 | 4 | 164.89 | 6.82 | 77.75
KONSOGOU_T2 | 2 | 3.15 | 181.3 | 7.35 | 70.4
KONSOGOU_T2 | 2 | 2.5 | 193.61 | 4.14 | 66.26
KONSOGOU_T2 | 2 | 2 | 203.13 | 2.35 | 63.9
KONSOGOU_T2 | 2 | 1.6 | 211.23 | 1.91 | 61.99
KONSOGOU_T2 | 2 | 1.25 | 217.83 | 2.89 | 59.1
KONSOGOU_T2 | 2 | 1 | 222.41 | 2.46 | 56.64
KONSOGOU_T2 | 2 | 0.8 | 227.1 | 2.58 | 54.06
KONSOGOU_T2 | 2 | 0.63 | 231.84 | 1 | 53.06
KONSOGOU_T2 | 2 | 0.5 | 239.86 | 2.17 | 50.88
KONSOGOU_T2 | 2 | 0.4 | 249.7 | 1.48 | 49.4
KONSOGOU_T2 | 2 | 0.315 | 266.08 | 1.26 | 48.14
KONSOGOU_T2 | 2 | 0.25 | 289.71 | 0.97 | 47.18
KONSOGOU_T2 | 2 | 0.2 | 335.07 | 0.96 | 46.21
KONSOGOU_T2 | 2 | 0.16 | 387.67 | 0.91 | 45.3
KONSOGOU_T2 | 2 | 0.125 | 473.36 | 1.4 | 43.9
KONSOGOU_T2 | 2 | 0.1 | 515.59 | 0.77 | 43.12
KONSOGOU_T2 | 2 | 0.08 | 538.32 | 0.34 | 42.78
NASSABLE | 1 | 25 | 0 | 0 | 100
NASSABLE | 1 | 20 | 0 | 0 | 100
NASSABLE | 1 | 16 | 47.63 | 0 | 100
NASSABLE | 1 | 12.5 | 64.95 | 0.25 | 99.75
NASSABLE | 1 | 10 | 95.14 | 1.31 | 98.44
NASSABLE | 1 | 8 | 107.62 | 2.49 | 95.95
NASSABLE | 1 | 6.3 | 129.98 | 2.69 | 93.26
NASSABLE | 1 | 5 | 155.88 | 1.19 | 92.07
NASSABLE | 1 | 4 | 189.94 | 0.96 | 91.11
NASSABLE | 1 | 3.15 | 231.66 | 0.82 | 90.3
NASSABLE | 1 | 2.5 | 268.28 | 0.66 | 89.64
NASSABLE | 1 | 2 | 304.03 | 1.18 | 88.46
NASSABLE | 1 | 1.6 | 333.01 | 2.46 | 86
NASSABLE | 1 | 1.25 | 364.16 | 3.91 | 82.1
NASSABLE | 1 | 1 | 385.27 | 4.07 | 78.03
NASSABLE | 1 | 0.8 | 404.7 | 5.91 | 72.12
NASSABLE | 1 | 0.63 | 423.81 | 5.6 | 66.52
NASSABLE | 1 | 0.5 | 455.55 | 6.25 | 60.27
NASSABLE | 1 | 0.4 | 490.46 | 4.76 | 55.51
NASSABLE | 1 | 0.315 | 538.7 | 3.49 | 52.02
NASSABLE | 1 | 0.25 | 594.13 | 2.2 | 49.82
NASSABLE | 1 | 0.2 | 649.18 | 2.5 | 47.32
NASSABLE | 1 | 0.16 | 687.26 | 1.62 | 45.69
NASSABLE | 1 | 0.125 | 759.27 | 1.81 | 43.89
NASSABLE | 1 | 0.1 | 788.1 | 1.46 | 42.43
NASSABLE | 1 | 0.08 | 808.7 | 0.64 | 41.79
NASSABLE | 1.5 | 25 | 100 | 0 | 100
NASSABLE | 1.5 | 20 | 23.69 | 0 | 100
NASSABLE | 1.5 | 16 | 46.46 | 0 | 100
NASSABLE | 1.5 | 12.5 | 83.63 | 1.96 | 98.04
NASSABLE | 1.5 | 10 | 113.17 | 6.22 | 91.82
NASSABLE | 1.5 | 8 | 140.85 | 5.74 | 86.07
NASSABLE | 1.5 | 6.3 | 178.35 | 5.89 | 80.18
NASSABLE | 1.5 | 5 | 217.57 | 3.98 | 76.21
NASSABLE | 1.5 | 4 | 257.57 | 2.87 | 73.33
NASSABLE | 1.5 | 3.15 | 303.14 | 3.38 | 69.95
NASSABLE | 1.5 | 2.5 | 338.2 | 1.95 | 68.01
NASSABLE | 1.5 | 2 | 368.57 | 2.48 | 65.53
NASSABLE | 1.5 | 1.6 | 394.39 | 2.76 | 62.77
NASSABLE | 1.5 | 1.25 | 418.32 | 3.02 | 59.75
NASSABLE | 1.5 | 1 | 435.44 | 2.59 | 57.16
NASSABLE | 1.5 | 0.8 | 452.86 | 3.92 | 53.24
NASSABLE | 1.5 | 0.63 | 471.59 | 3.62 | 49.62
NASSABLE | 1.5 | 0.5 | 500.6 | 4.1 | 45.52
NASSABLE | 1.5 | 0.4 | 536.93 | 3.08 | 42.44
NASSABLE | 1.5 | 0.315 | 585.66 | 2.27 | 40.17
NASSABLE | 1.5 | 0.25 | 630.87 | 1.56 | 38.61
NASSABLE | 1.5 | 0.2 | 693.16 | 1.31 | 37.3
NASSABLE | 1.5 | 0.16 | 737 | 1.01 | 36.29
NASSABLE | 1.5 | 0.125 | 793.91 | 1.12 | 35.17
NASSABLE | 1.5 | 0.1 | 822.25 | 1.02 | 34.15
NASSABLE | 1.5 | 0.08 | 835.62 | 0.36 | 33.79
NASSABLE | 2 | 25 | 0 | 0 | 100
NASSABLE | 2 | 20 | 0 | 0 | 100
NASSABLE | 2 | 16 | 12.42 | 0.83 | 99.17
NASSABLE | 2 | 12.5 | 18.63 | 0.41 | 98.76
NASSABLE | 2 | 10 | 32.64 | 0.93 | 97.82
NASSABLE | 2 | 8 | 47.3 | 0.98 | 96.84
NASSABLE | 2 | 6.3 | 66.04 | 1.25 | 95.59
NASSABLE | 2 | 5 | 92.34 | 1.75 | 93.84
NASSABLE | 2 | 4 | 125.5 | 2.21 | 91.63
NASSABLE | 2 | 3.15 | 158.26 | 2.19 | 89.44
NASSABLE | 2 | 2.5 | 187.6 | 1.96 | 87.49
NASSABLE | 2 | 2 | 217.85 | 2.02 | 85.47
NASSABLE | 2 | 1.6 | 256.97 | 2.61 | 82.86
NASSABLE | 2 | 1.25 | 307.45 | 3.37 | 79.49
NASSABLE | 2 | 1 | 353.51 | 3.07 | 76.42
NASSABLE | 2 | 0.8 | 406.97 | 3.57 | 72.85
NASSABLE | 2 | 0.63 | 457.47 | 3.37 | 69.48
NASSABLE | 2 | 0.5 | 516.06 | 3.91 | 65.58
NASSABLE | 2 | 0.4 | 560.11 | 2.94 | 62.64
NASSABLE | 2 | 0.315 | 598.24 | 2.54 | 60.09
NASSABLE | 2 | 0.25 | 622.73 | 1.63 | 58.46
NASSABLE | 2 | 0.2 | 645.27 | 1.5 | 56.96
NASSABLE | 2 | 0.16 | 662.7 | 1.16 | 55.79
NASSABLE | 2 | 0.125 | 682.98 | 1.35 | 54.44
NASSABLE | 2 | 0.1 | 696.94 | 0.93 | 53.51
NASSABLE | 2 | 0.08 | 704.04 | 0.47 | 53.04

## ags_raw_long
code_site | depth_m | sieve_mm | passants_pct
KONSOGOU_T1 | 1 | 0.0379 | 31.35
KONSOGOU_T1 | 1 | 0.027 | 30.32
KONSOGOU_T1 | 1 | 0.0192 | 29.3
KONSOGOU_T1 | 1 | 0.0123 | 27.24
KONSOGOU_T1 | 1 | 0.009 | 23.14
KONSOGOU_T1 | 1 | 0.0064 | 22.11
KONSOGOU_T1 | 1 | 0.0045 | 21.08
KONSOGOU_T1 | 1 | 0.0032 | 20.06
KONSOGOU_T1 | 1 | 0.0027 | 19.05
KONSOGOU_T1 | 1.5 | 0.0399 | 24.29
KONSOGOU_T1 | 1.5 | 0.0284 | 23.54
KONSOGOU_T1 | 1.5 | 0.0204 | 22.05
KONSOGOU_T1 | 1.5 | 0.0132 | 19.81
KONSOGOU_T1 | 1.5 | 0.0095 | 17.57
KONSOGOU_T1 | 1.5 | 0.0068 | 16.82
KONSOGOU_T1 | 1.5 | 0.0048 | 15.33
KONSOGOU_T1 | 1.5 | 0.0035 | 13.85
KONSOGOU_T1 | 1.5 | 0.0028 | 13.86
KONSOGOU_T1 | 2 | 0.0474 | 22.19
KONSOGOU_T1 | 2 | 0.0338 | 21.32
KONSOGOU_T1 | 2 | 0.024 | 20.45
KONSOGOU_T1 | 2 | 0.0153 | 19.58
KONSOGOU_T1 | 2 | 0.011 | 17.85
KONSOGOU_T1 | 2 | 0.0078 | 16.98
KONSOGOU_T1 | 2 | 0.0055 | 16.12
KONSOGOU_T1 | 2 | 0.004 | 14.38
KONSOGOU_T1 | 2 | 0.0032 | 14.39
KONSOGOU_T2 | 1 | 0.0921 | 41.51
KONSOGOU_T2 | 1 | 0.0656 | 40.23
KONSOGOU_T2 | 1 | 0.0468 | 38.96
KONSOGOU_T2 | 1 | 0.0304 | 33.85
KONSOGOU_T2 | 1 | 0.0219 | 30.03
KONSOGOU_T2 | 1 | 0.0157 | 27.47
KONSOGOU_T2 | 1 | 0.0112 | 26.2
KONSOGOU_T2 | 1 | 0.008 | 23.64
KONSOGOU_T2 | 1 | 0.0066 | 22.38
KONSOGOU_T2 | 1.5 | 0.0433 | 14.1
KONSOGOU_T2 | 1.5 | 0.0308 | 13.42
KONSOGOU_T2 | 1.5 | 0.0219 | 12.73
KONSOGOU_T2 | 1.5 | 0.0141 | 10.67
KONSOGOU_T2 | 1.5 | 0.01 | 9.98
KONSOGOU_T2 | 1.5 | 0.0072 | 8.62
KONSOGOU_T2 | 1.5 | 0.0051 | 7.93
KONSOGOU_T2 | 1.5 | 0.0036 | 7.23
KONSOGOU_T2 | 1.5 | 0.003 | 7.25
KONSOGOU_T2 | 2 | 0.0382 | 18.02
KONSOGOU_T2 | 2 | 0.0272 | 17.36
KONSOGOU_T2 | 2 | 0.0195 | 16.05
KONSOGOU_T2 | 2 | 0.0125 | 14.75
KONSOGOU_T2 | 2 | 0.0089 | 13.44
KONSOGOU_T2 | 2 | 0.0064 | 12.13
KONSOGOU_T2 | 2 | 0.0046 | 11.48
KONSOGOU_T2 | 2 | 0.0032 | 10.82
KONSOGOU_T2 | 2 | 0.0026 | 10.88
NASSABLE | 2 | 0.038 | 17.59
NASSABLE | 2 | 0.027 | 16.73
NASSABLE | 2 | 0.0192 | 15.88
NASSABLE | 2 | 0.0122 | 15.03
NASSABLE | 2 | 0.0087 | 14.17
NASSABLE | 2 | 0.0062 | 13.31
NASSABLE | 2 | 0.0044 | 13.31
NASSABLE | 2 | 0.0031 | 11.61
NASSABLE | 2 | 0.0026 | 11.61

## atterberg_raw
code_site | depth_m | test_type | tare_no | nb_coups | poids_total_humide_g | poids_total_sec_g | poids_tare_g | poids_eau_g | poids_sol_sec_g | teneur_eau_pct
KONSOGOU_T1 | 1 | PL | 1 |  | 46 | 45 | 30 | 1 | 15 | 6.67
KONSOGOU_T1 | 1 | PL | 2 |  | 55 | 52 | 31 | 3 | 21 | 14.29
KONSOGOU_T1 | 1 | LL | 1 | 15 | 50 | 46 | 32 | 4 | 14 | 28.57
KONSOGOU_T1 | 1 | LL | 1 | 19 | 54 | 49 | 30 | 5 | 19 | 26.32
KONSOGOU_T1 | 1 | LL | 1 | 24 | 50.07 | 46.57 | 32 | 3.5 | 14.57 | 24.02
KONSOGOU_T1 | 1 | LL | 1 | 28 | 53 | 49 | 31 | 4 | 18 | 22.22
KONSOGOU_T1 | 1 | LL | 1 | 32 | 53.03 | 49.53 | 32 | 3.5 | 17.53 | 19.97
KONSOGOU_T1 | 1.5 | PL | 1 |  | 65 | 62 | 39 | 3 | 23 | 13.04
KONSOGOU_T1 | 1.5 | PL | 2 |  | 68 | 65 | 40 | 3 | 25 | 12
KONSOGOU_T1 | 1.5 | LL | 1 | 15 | 43 | 36.2 | 32 | 6.8 | 4.2 | 161.9
KONSOGOU_T1 | 1.5 | LL | 1 | 18 | 42.74 | 37.84 | 30 | 4.9 | 7.84 | 62.5
KONSOGOU_T1 | 1.5 | LL | 1 | 23 | 51 | 42.74 | 32 | 8.26 | 10.74 | 76.91
KONSOGOU_T1 | 1.5 | LL | 1 | 27 | 60.13 | 53.59 | 31 | 6.54 | 22.59 | 28.95
KONSOGOU_T1 | 1.5 | LL | 1 | 31 | 65 | 58.09 | 32 | 6.91 | 26.09 | 26.49
KONSOGOU_T1 | 2 | PL | 1 |  | 63.34 | 53.22 | 40.27 | 10.12 | 12.95 | 78.15
KONSOGOU_T1 | 2 | PL | 2 |  | 68.59 | 64.91 | 46.1 | 3.68 | 18.81 | 19.56
KONSOGOU_T1 | 2 | LL | 1 | 15 | 55.5 | 50.76 | 35.95 | 4.74 | 14.81 | 32.01
KONSOGOU_T1 | 2 | LL | 1 | 19 | 60.97 | 56.42 | 42.07 | 4.55 | 14.35 | 31.71
KONSOGOU_T1 | 2 | LL | 1 | 24 | 80.4 | 76.39 | 63.49 | 4.01 | 12.9 | 31.09
KONSOGOU_T1 | 2 | LL | 1 | 28 | 60.93 | 57.02 | 44.21 | 3.91 | 12.81 | 30.52
KONSOGOU_T1 | 2 | LL | 1 | 32 | 61.56 | 57.19 | 42.6 | 4.37 | 14.59 | 29.95
KONSOGOU_T2 | 1 | PL | 1 |  | 81.43 | 78.83 | 58.41 | 2.6 | 20.42 | 12.73
KONSOGOU_T2 | 1 | PL | 2 |  | 82.52 | 79.57 | 56.94 | 2.95 | 22.63 | 13.04
KONSOGOU_T2 | 1 | LL | 1 | 15 | 81.51 | 78.69 | 68.64 | 2.82 | 10.05 | 28.06
KONSOGOU_T2 | 1 | LL | 1 | 18 | 56.56 | 53.73 | 43.63 | 2.83 | 10.1 | 28.02
KONSOGOU_T2 | 1 | LL | 1 | 23 | 76.9 | 73.79 | 62.63 | 3.11 | 11.16 | 27.87
KONSOGOU_T2 | 1 | LL | 1 | 27 | 83.3 | 80.43 | 70.09 | 2.87 | 10.34 | 27.76
KONSOGOU_T2 | 1 | LL | 1 | 31 | 80.72 | 77.76 | 67.09 | 2.96 | 10.67 | 27.74
KONSOGOU_T2 | 1.5 | PL | 1 |  | 97 | 93 | 63 | 4 | 30 | 13.33
KONSOGOU_T2 | 1.5 | PL | 2 |  | 72 | 68 | 40 | 4 | 28 | 14.29
KONSOGOU_T2 | 1.5 | LL | 1 | 15 | 78.15 | 72.82 | 53 | 5.33 | 19.82 | 26.89
KONSOGOU_T2 | 1.5 | LL | 1 | 19 | 93.44 | 87.65 | 65 | 5.79 | 22.65 | 25.56
KONSOGOU_T2 | 1.5 | LL | 1 | 23 | 71.21 | 66.21 | 45 | 5 | 21.21 | 23.57
KONSOGOU_T2 | 1.5 | LL | 1 | 27 | 63.21 | 58.64 | 38 | 4.57 | 20.64 | 22.14
KONSOGOU_T2 | 1.5 | LL | 1 | 31 | 69.81 | 65.46 | 44 | 4.35 | 21.46 | 20.27
KONSOGOU_T2 | 2 | PL | 1 |  | 78 | 76 | 65 | 2 | 11 | 18.18
KONSOGOU_T2 | 2 | PL | 2 |  | 58 | 55 | 41 | 3 | 14 | 21.43
KONSOGOU_T2 | 2 | LL | 1 | 15 | 78 | 71 | 48 | 7 | 23 | 30.43
KONSOGOU_T2 | 2 | LL | 1 | 18 | 93 | 86.46 | 64 | 6.54 | 22.46 | 29.12
KONSOGOU_T2 | 2 | LL | 1 | 22 | 61 | 51.62 | 45 | 9.38 | 6.62 | 141.69
KONSOGOU_T2 | 2 | LL | 1 | 26 | 81 | 75.3 | 52 | 5.7 | 23.3 | 24.46
KONSOGOU_T2 | 2 | LL | 1 | 29 | 79 | 73.21 | 48 | 5.79 | 25.21 | 22.97
NASSABLE | 1 | PL | 1 |  | 78 | 74 | 46 | 4 | 28 | 14.29
NASSABLE | 1 | PL | 2 |  | 75 | 70 | 41 | 5 | 29 | 17.24
NASSABLE | 1 | LL | 1 | 15 | 88 | 81.04 | 58 | 6.96 | 23.04 | 30.21
NASSABLE | 1 | LL | 1 | 19 | 73.96 | 68.54 | 50 | 5.42 | 18.54 | 29.23
NASSABLE | 1 | LL | 1 | 23 | 77.77 | 71.65 | 50 | 6.12 | 21.65 | 28.27
NASSABLE | 1 | LL | 1 | 27 | 92 | 86.21 | 65 | 5.79 | 21.21 | 27.3
NASSABLE | 1 | LL | 1 | 31 | 69.33 | 64.3 | 43 | 5.03 | 21.3 | 23.62
NASSABLE | 1.5 | PL | 1 |  | 44.22 | 42.58 | 31.64 | 1.64 | 10.94 | 14.99
NASSABLE | 1.5 | PL | 2 |  | 42.58 | 41.07 | 29.91 | 1.51 | 11.16 | 13.53
NASSABLE | 1.5 | LL | 1 | 15 | 48.78 | 45.49 | 31.7 | 3.29 | 13.79 | 23.86
NASSABLE | 1.5 | LL | 1 | 20 | 50.83 | 47.22 | 31.71 | 3.61 | 15.51 | 23.28
NASSABLE | 1.5 | LL | 1 | 25 | 46.24 | 43.32 | 30.45 | 2.92 | 12.87 | 22.69
NASSABLE | 1.5 | LL | 1 | 30 | 49.77 | 46.57 | 32.07 | 3.2 | 14.5 | 22.07
NASSABLE | 1.5 | LL | 1 | 35 | 48.85 | 45.79 | 31.62 | 3.06 | 14.17 | 21.59
NASSABLE | 2 | PL | 1 |  | 77.32 | 75.65 | 64.7 | 1.67 | 10.95 | 15.25
NASSABLE | 2 | PL | 2 |  | 43.09 | 41.44 | 31.54 | 1.65 | 9.9 | 16.67
NASSABLE | 2 | LL | 1 | 15 | 81.64 | 76.16 | 59.1 | 5.48 | 17.06 | 32.12
NASSABLE | 2 | LL | 1 | 20 | 79.85 | 75.7 | 62.18 | 4.15 | 13.52 | 30.7
NASSABLE | 2 | LL | 1 | 25 | 84.2 | 79.92 | 65.3 | 4.28 | 14.62 | 29.27
NASSABLE | 2 | LL | 1 | 30 | 79.48 | 75.78 | 62.33 | 3.7 | 13.45 | 27.51
NASSABLE | 2 | LL | 1 | 35 | 60.68 | 57.16 | 43.65 | 3.52 | 13.51 | 26.05
KONTONGBONGUE | 1 | PL | 1 |  | 55.22 | 53.32 | 43.28 | 1.9 | 10.04 | 18.92
KONTONGBONGUE | 1 | PL | 2 |  | 76.46 | 74 | 61.67 | 2.46 | 12.33 | 19.95
KONTONGBONGUE | 1 | LL | 1 | 15 | 52.84 | 48.06 | 42.88 | 4.78 | 5.18 | 92.28
KONTONGBONGUE | 1 | LL | 1 | 19 | 78.46 | 73.21 | 65.57 | 5.25 | 7.64 | 68.72
KONTONGBONGUE | 1 | LL | 1 | 23 | 50.83 | 46.69 | 40.4 | 4.14 | 6.29 | 65.82
KONTONGBONGUE | 1 | LL | 1 | 26 | 62.13 | 56.3 | 47.23 | 5.83 | 9.07 | 64.28
KONTONGBONGUE | 1 | LL | 1 | 30 | 62.76 | 57.78 | 49.95 | 4.98 | 7.83 | 63.6
KONTONGBONGUE | 1.5 | PL | 1 |  | 91 | 85 | 64 | 6 | 21 | 28.57
KONTONGBONGUE | 1.5 | PL | 2 |  | 76 | 70 | 48 | 6 | 22 | 27.27
KONTONGBONGUE | 1.5 | LL | 1 | 15 | 70 | 60 | 40 | 10 | 20 | 50
KONTONGBONGUE | 1.5 | LL | 1 | 19 | 74.03 | 64.16 | 44 | 9.87 | 20.16 | 48.96
KONTONGBONGUE | 1.5 | LL | 1 | 24 | 80.44 | 71.26 | 52 | 9.18 | 19.26 | 47.66
KONTONGBONGUE | 1.5 | LL | 1 | 28 | 88.83 | 81.25 | 65 | 7.58 | 16.25 | 46.65
KONTONGBONGUE | 1.5 | LL | 1 | 32 | 67 | 58.84 | 41 | 8.16 | 17.84 | 45.74
KONTONGBONGUE | 2 | PL | 1 |  | 70.67 | 65.47 | 48.07 | 5.2 | 17.4 | 29.89
KONTONGBONGUE | 2 | PL | 2 |  | 87.91 | 82.17 | 63.03 | 5.74 | 19.14 | 29.99
KONTONGBONGUE | 2 | LL | 1 | 15 | 62.07 | 56.18 | 41.99 | 5.89 | 14.19 | 41.51
KONTONGBONGUE | 2 | LL | 1 | 20 | 59.73 | 55.36 | 44.61 | 4.37 | 10.75 | 40.65
KONTONGBONGUE | 2 | LL | 1 | 25 | 81.49 | 77.53 | 67.46 | 3.96 | 10.07 | 39.32
KONTONGBONGUE | 2 | LL | 1 | 30 | 58.59 | 54.36 | 43.37 | 4.23 | 10.99 | 38.49
KONTONGBONGUE | 2 | LL | 1 | 35 | 54.14 | 50.4 | 40.42 | 3.74 | 9.98 | 37.47

## raw_long_ambiguous
note | suggestion
Ambigu: AGS KONSOGOU (1m) libellé non mappé au code_site standard | Probable NASSABLE (1m) d'après valeurs semblables aux AGS de Nassablé (1m)
Ambigu: AGS KONSOGOU (1,5m) libellé non mappé au code_site standard | Probable NASSABLE (1,5m) d'après valeurs semblables aux AGS de Nassablé (1,5m)