## granulo_sedimento_large (2)
sieve_mm | APEHEME@1.0 | APEHEME@1.5 | APEHEME@2.0 | DAVIE@1.0 | DAVIE@1.5 | DAVIE@2.0 | DZOGBECOPE@1.0 | DZOGBECOPE@1.5 | DZOGBECOPE@2.0
0.0013 |  |  |  | 27.64
0.0014 |  | 28.23 |  |  | 22.85 |  |  |  | 28.13
0.0015 | 10.76 |  | 19.84 |  |  | 21.46 | 14.11
0.0016 | [7 empty] | 10.02
0.0036 |  |  |  | 28.61
0.0037 |  | 30
0.0038 |  |  |  |  | 24.99 |  |  |  | 33.76
0.004 | 12.22 |  | 23.09 |  |  | 23.8 | 18.91
0.0043 |  |  |  | 30.71
0.0045 | [7 empty] | 16.7
0.0046 |  | 31.45 |  |  | 26.56 |  |  |  | 38.18
0.0048 | 13.69 |  | 25.79 |  |  |  | 21.68
0.0049 | [5 empty] | 26.33
0.005 | [7 empty] | 21.82
0.0069 |  |  |  | 31.91
0.0071 |  | 33.23
0.0072 |  |  |  |  | 27.99 |  |  |  | 41.2
0.0075 | [6 empty] | 24
0.0076 | 15.16 |  | 28.86
0.0077 | [5 empty] | 28.28
0.008 | [7 empty] | 25.6
0.012 |  | 36.45 |  | 33.7 | 30.41 |  |  |  | 46.22
0.0128 | [6 empty] | 27.64
0.013 | 17.6 |  | 33.37 |  |  | 32.18
0.014 | [7 empty] | 32.73
0.0193 |  |  |  | 35.76
0.02 |  | 39.03 |  |  | 33.41 |  |  |  | 48.83
0.0203 | [6 empty] | 32.01
0.0205 | 21.03
0.021 |  |  | 36.97
0.0218 | [5 empty] | 37.06
0.0228 | [7 empty] | 37.85
0.0305 |  |  |  | 37.82
0.0315 | 24.94 |  |  |  | 36.41 |  |  |  | 52.25
0.0318 |  | 41.45 |  |  |  |  | 36.37
0.033 |  |  | 40.58
0.0335 | [5 empty] | 42.33
0.0348 | [7 empty] | 42.08
0.0395 | 28.85
0.04 |  |  |  | 39.47
0.041 |  |  |  |  | 38.98 |  | 40.01 |  | 56.27
0.0415 |  | 44.35
0.0445 |  |  | 43.29 |  |  | 46.62
0.047 | [7 empty] | 45.64
0.0525 | 31.29
0.0555 |  |  |  | 40.57 |  |  | 42.92
0.0563 |  |  |  |  | 47.27 |  |  |  | 59.28
0.057 |  | 46.77
0.0615 | [5 empty] | 49.54
0.0623 |  |  | 45.09
0.0665 | [7 empty] | 48.98

## granulo_tamisage_large (2)
sieve_mm | APEHEME@1.0 | APEHEME@1.5 | APEHEME@2.0 | DAVIE@1.0 | DAVIE@1.5 | DAVIE@2.0 | DZOGBECOPE@1.0 | DZOGBECOPE@1.5 | DZOGBECOPE@2.0
0.08 | 37.99 | 50.58 | 50.24 | 45.89 | 44.68 | 53.1 | 47.9 | 55.02 | 62.89
0.16 | 47.18 | 58.41 | 58.74 | 52.24 | 51.32 | 58.95 | 58.7 | 65.41 | 71.57
0.32 | 65.01 | 75.09 | 75.18 | 71.64 | 71.53 | 75.19 | 76.51 | 82.14 | 84.77
0.63 | 84.73 | 91.51 | 91.68 | 91.92 | 92.58 | 93.1 | 91.43 | 94.92 | 95.03
1.25 | 92.36 | 98.82 | 98.85 | 99.48 | 99.6 | 99.53 | 97.4 | 99.04 | 98.43
2.5 | 93.73 | 99.87 | 99.92 | 99.93 | 100 | 99.99 | 98.43 | 99.7 | 99.3
5 | 95.23 | 99.97 | 100 | 100 | 100 | 100 | 98.9 | 99.8 | 99.52
10 | 99.4 | 100 | 100 | 100 | 100 | 100 | 100 | 100 | 100
12.5 | 100 | 100 | 100 | 100 | 100 | 100 | 100 | 100 | 100

## agt_raw_long (2)
code_site | depth_m | sieve_mm | mass_refus_cum_g | refus_cum_pct | passants_pct
APEHEME | 1 | 0.0015 |  |  | 10.76
APEHEME | 1 | 0.004 |  |  | 12.22
APEHEME | 1 | 0.0048 |  |  | 13.69
APEHEME | 1 | 0.0076 |  |  | 15.16
APEHEME | 1 | 0.013 |  |  | 17.6
APEHEME | 1 | 0.0205 |  |  | 21.03
APEHEME | 1 | 0.0315 |  |  | 24.94
APEHEME | 1 | 0.0395 |  |  | 28.85
APEHEME | 1 | 0.0525 |  |  | 31.29
APEHEME | 1 | 0.08 | 63.53 | 62.01 | 37.99
APEHEME | 1 | 0.16 | 123.35 | 52.82 | 47.18
APEHEME | 1 | 0.315 | 136.41 | 34.99 | 65.01
APEHEME | 1 | 0.63 | 52.79 | 15.27 | 84.73
APEHEME | 1 | 1.25 | 9.51 | 7.64 | 92.36
APEHEME | 1 | 2.5 | 10.4 | 6.27 | 93.73
APEHEME | 1 | 5 | 28.8 | 4.77 | 95.23
APEHEME | 1 | 10 | 4.17 | 0.6 | 99.4
APEHEME | 1 | 20 | 0 | 0 | 100
APEHEME | 1 | 31.5 | 0 | 0 | 100
APEHEME | 1 | 40 | 0 | 0 | 100
APEHEME | 1.5 | 0.0046 |  |  | 31.45
APEHEME | 1.5 | 0.0071 |  |  | 33.23
APEHEME | 1.5 | 0.012 |  |  | 36.45
APEHEME | 1.5 | 0.02 |  |  | 39.03
APEHEME | 1.5 | 0.0318 |  |  | 41.45
APEHEME | 1.5 | 0.0415 |  |  | 44.35
APEHEME | 1.5 | 0.057 |  |  | 46.77
APEHEME | 1.5 | 0.08 | 52.6 | 49.42 | 50.58
APEHEME | 1.5 | 0.16 | 112.04 | 41.59 | 58.41
APEHEME | 1.5 | 0.315 | 110.32 | 24.91 | 75.09
APEHEME | 1.5 | 0.63 | 49.11 | 8.49 | 91.51
APEHEME | 1.5 | 1.25 | 7.04 | 1.18 | 98.82
APEHEME | 1.5 | 2.5 | 0.67 | 0.13 | 99.87
APEHEME | 1.5 | 5 | 0.21 | 0.03 | 99.97
APEHEME | 1.5 | 10 | 0 | 0 | 100
APEHEME | 1.5 | 20 | 0 | 0 | 100
APEHEME | 1.5 | 31.5 | 0 | 0 | 100
APEHEME | 1.5 | 40 | 0 | 0 | 100
APEHEME | 2 | 0.013 |  |  | 33.37
APEHEME | 2 | 0.021 |  |  | 36.97
APEHEME | 2 | 0.033 |  |  | 40.58
APEHEME | 2 | 0.0445 |  |  | 43.23
APEHEME | 2 | 0.0623 |  |  | 45.09
APEHEME | 2 | 0.08 | 57.64 | 49.76 | 50.24
APEHEME | 2 | 0.16 | 11.58 | 41.26 | 58.74
APEHEME | 2 | 0.315 | 111.99 | 24.82 | 75.18
APEHEME | 2 | 0.63 | 48.64 | 8.32 | 91.68
APEHEME | 2 | 1.25 | 7.25 | 1.15 | 98.85
APEHEME | 2 | 2.5 | 0.57 | 0.08 | 99.92
APEHEME | 2 | 5 | 0 | 0 | 100
APEHEME | 2 | 10 | 0 | 0 | 100
APEHEME | 2 | 20 | 0 | 0 | 100
APEHEME | 2 | 31.5 | 0 | 0 | 100
APEHEME | 2 | 40 | 0 | 0 | 100
DZOGBECOPE | 1 | 0.0048 |  |  | 21.68
DZOGBECOPE | 1 | 0.0075 |  |  | 24
DZOGBECOPE | 1 | 0.0128 |  |  | 27.64
DZOGBECOPE | 1 | 0.0203 |  |  | 32.01
DZOGBECOPE | 1 | 0.0318 |  |  | 36.37
DZOGBECOPE | 1 | 0.041 |  |  | 40.01
DZOGBECOPE | 1 | 0.0555 |  |  | 42.82
DZOGBECOPE | 1 | 0.08 | 73.79 | 52.1 | 47.9
DZOGBECOPE | 1 | 0.16 | 121.76 | 41.3 | 58.7
DZOGBECOPE | 1 | 0.315 | 101.99 | 23.49 | 76.51
DZOGBECOPE | 1 | 0.63 | 40.78 | 8.57 | 91.43
DZOGBECOPE | 1 | 1.25 | 7.03 | 2.6 | 97.4
DZOGBECOPE | 1 | 2.5 | 3.26 | 1.57 | 98.43
DZOGBECOPE | 1 | 5 | 7.49 | 1.1 | 98.9
DZOGBECOPE | 1 | 10 |  |  | 100
DZOGBECOPE | 1 | 20 |  |  | 100
DZOGBECOPE | 1 | 31.5 |  |  | 100
DZOGBECOPE | 1 | 40 |  |  | 100
DZOGBECOPE | 1.5 | 0.005 |  |  | 21.82
DZOGBECOPE | 1.5 | 0.008 |  |  | 25.6
DZOGBECOPE | 1.5 | 0.014 |  |  | 32.73
DZOGBECOPE | 1.5 | 0.0228 |  |  | 37.85
DZOGBECOPE | 1.5 | 0.0348 |  |  | 42.08
DZOGBECOPE | 1.5 | 0.047 |  |  | 45.64
DZOGBECOPE | 1.5 | 0.0665 |  |  | 48.98
DZOGBECOPE | 1.5 | 0.08 | 69.76 | 44.98 | 55.02
DZOGBECOPE | 1.5 | 0.16 | 112.36 | 34.59 | 65.41
DZOGBECOPE | 1.5 | 0.315 | 85.85 | 17.86 | 82.14
DZOGBECOPE | 1.5 | 0.63 | 27.72 | 5.08 | 84.92
DZOGBECOPE | 1.5 | 1.25 | 4.44 | 0.96 | 99.04
DZOGBECOPE | 1.5 | 2.5 | 0.66 | 0.3 | 99.7
DZOGBECOPE | 1.5 | 5 | 1.33 | 0.2 | 99.8
DZOGBECOPE | 1.5 | 10 |  |  | 100
DZOGBECOPE | 1.5 | 20 |  |  | 100
DZOGBECOPE | 1.5 | 31.5 |  |  | 100
DZOGBECOPE | 1.5 | 40 |  |  | 100
DZOGBECOPE | 2 | 0.0046 |  |  | 38.18
DZOGBECOPE | 2 | 0.0072 |  |  | 41.2
DZOGBECOPE | 2 | 0.012 |  |  | 46.22
DZOGBECOPE | 2 | 0.02 |  |  | 48.83
DZOGBECOPE | 2 | 0.0315 |  |  | 52.25
DZOGBECOPE | 2 | 0.041 |  |  | 56.27
DZOGBECOPE | 2 | 0.0563 |  |  | 59.28
DZOGBECOPE | 2 | 0.08 | 57.95 | 37.11 | 62.89
DZOGBECOPE | 2 | 0.16 | 88.12 | 28.43 | 71.57
DZOGBECOPE | 2 | 0.315 | 68.45 | 15.23 | 84.77
DZOGBECOPE | 2 | 0.63 | 22.68 | 4.97 | 95.03
DZOGBECOPE | 2 | 1.25 | 5.85 | 1.57 | 98.43
DZOGBECOPE | 2 | 2.5 | 1.46 | 0.7 | 99.3
DZOGBECOPE | 2 | 5 | 3.18 | 0.48 | 99.52
DZOGBECOPE | 2 | 10 |  |  | 100
DZOGBECOPE | 2 | 20 |  |  | 100
DZOGBECOPE | 2 | 31.5 |  |  | 100
DZOGBECOPE | 2 | 40 |  |  | 100
TEKPO | 1 | 0.0043 |  |  | 30.71
TEKPO | 1 | 0.0069 |  |  | 31.91
TEKPO | 1 | 0.012 |  |  | 33.7
TEKPO | 1 | 0.0193 |  |  | 35.76
TEKPO | 1 | 0.0305 |  |  | 37.82
TEKPO | 1 | 0.04 |  |  | 39.47
TEKPO | 1 | 0.0555 |  |  | 40.57
TEKPO | 1 | 0.08 | 43.6 | 54.11 | 45.89
TEKPO | 1 | 0.16 | 133.31 | 47.76 | 52.24
TEKPO | 1 | 0.315 | 139.37 | 28.36 | 71.64
TEKPO | 1 | 0.63 | 51.91 | 8.08 | 91.92
TEKPO | 1 | 1.25 | 3.13 | 0.52 | 99.48
TEKPO | 1 | 2.5 | 0.47 | 0.07 | 99.93
TEKPO | 1 | 5 |  |  | 100
TEKPO | 1 | 10 |  |  | 100
TEKPO | 1 | 20 |  |  | 100
TEKPO | 1 | 31.5 |  |  | 100
TEKPO | 1 | 40 |  |  | 100
TEKPO | 1.5 | 0.0046 |  |  | 26.56
TEKPO | 1.5 | 0.0072 |  |  | 27.99
TEKPO | 1.5 | 0.012 |  |  | 30.41
TEKPO | 1.5 | 0.02 |  |  | 33.41
TEKPO | 1.5 | 0.0315 |  |  | 36.41
TEKPO | 1.5 | 0.041 |  |  | 38.98
TEKPO | 1.5 | 0.0563 |  |  | 41.27
TEKPO | 1.5 | 0.08 | 45.39 | 55.32 | 44.68
TEKPO | 1.5 | 0.16 | 138.23 | 48.68 | 51.32
TEKPO | 1.5 | 0.315 | 143.92 | 28.47 | 71.53
TEKPO | 1.5 | 0.63 | 48.02 | 7.42 | 92.58
TEKPO | 1.5 | 1.25 | 2.75 | 0.4 | 99.6
TEKPO | 1.5 | 2.5 |  |  | 100
TEKPO | 1.5 | 5 |  |  | 100
TEKPO | 1.5 | 10 |  |  | 100
TEKPO | 1.5 | 20 |  |  | 100
TEKPO | 1.5 | 31.5 |  |  | 100
TEKPO | 1.5 | 40 |  |  | 100
TEKPO | 2 | 0.0049 |  |  | 26.33
TEKPO | 2 | 0.0077 |  |  | 28.28
TEKPO | 2 | 0.013 |  |  | 32.18
TEKPO | 2 | 0.0218 |  |  | 37.06
TEKPO | 2 | 0.0335 |  |  | 42.33
TEKPO | 2 | 0.0445 |  |  | 46.62
TEKPO | 2 | 0.0615 |  |  | 49.54
TEKPO | 2 | 0.08 | 39.57 | 46.9 | 53.1
TEKPO | 2 | 0.16 | 108.98 | 41.05 | 58.95
TEKPO | 2 | 0.315 | 121.25 | 24.81 | 75.19
TEKPO | 2 | 0.63 | 43.52 | 6.9 | 93.1
TEKPO | 2 | 1.25 | 3.11 | 0.47 | 99.53
TEKPO | 2 | 2.5 | 0.05 | 0.01 | 99.99
TEKPO | 2 | 5 |  |  | 100
TEKPO | 2 | 10 |  |  | 100
TEKPO | 2 | 20 |  |  | 100
TEKPO | 2 | 31.5 |  |  | 100
TEKPO | 2 | 40 |  |  | 100

## ags_raw_long (2)
code_site | depth_m | sieve_mm | passants_pct
APEHEME | 1 | 0.0015 | 10.76
APEHEME | 1 | 0.004 | 12.22
APEHEME | 1 | 0.0048 | 13.69
APEHEME | 1 | 0.0076 | 15.16
APEHEME | 1 | 0.013 | 17.6
APEHEME | 1 | 0.0205 | 21.03
APEHEME | 1 | 0.0315 | 24.94
APEHEME | 1 | 0.0395 | 28.85
APEHEME | 1 | 0.0525 | 31.29
APEHEME | 1 | 0.08 | 37.99
APEHEME | 1.5 | 0.0046 | 31.45
APEHEME | 1.5 | 0.0071 | 33.23
APEHEME | 1.5 | 0.012 | 36.45
APEHEME | 1.5 | 0.02 | 39.03
APEHEME | 1.5 | 0.0318 | 41.45
APEHEME | 1.5 | 0.0415 | 44.35
APEHEME | 1.5 | 0.057 | 46.77
APEHEME | 1.5 | 0.08 | 50.58
APEHEME | 2 | 0.013 | 33.37
APEHEME | 2 | 0.021 | 36.97
APEHEME | 2 | 0.033 | 40.58
APEHEME | 2 | 0.0445 | 43.23
APEHEME | 2 | 0.0623 | 45.09
APEHEME | 2 | 0.08 | 50.24
DZOGBECOPE | 1 | 0.0048 | 21.68
DZOGBECOPE | 1 | 0.0075 | 24
DZOGBECOPE | 1 | 0.0128 | 27.64
DZOGBECOPE | 1 | 0.0203 | 32.01
DZOGBECOPE | 1 | 0.0318 | 36.37
DZOGBECOPE | 1 | 0.041 | 40.01
DZOGBECOPE | 1 | 0.0555 | 42.82
DZOGBECOPE | 1 | 0.08 | 47.9
DZOGBECOPE | 1.5 | 0.005 | 21.82
DZOGBECOPE | 1.5 | 0.008 | 25.6
DZOGBECOPE | 1.5 | 0.014 | 32.73
DZOGBECOPE | 1.5 | 0.0228 | 37.85
DZOGBECOPE | 1.5 | 0.0348 | 42.08
DZOGBECOPE | 1.5 | 0.047 | 45.64
DZOGBECOPE | 1.5 | 0.0665 | 48.98
DZOGBECOPE | 1.5 | 0.08 | 55.02
DZOGBECOPE | 2 | 0.0046 | 38.18
DZOGBECOPE | 2 | 0.0072 | 41.2
DZOGBECOPE | 2 | 0.012 | 46.22
DZOGBECOPE | 2 | 0.02 | 48.83
DZOGBECOPE | 2 | 0.0315 | 52.25
DZOGBECOPE | 2 | 0.041 | 56.27
DZOGBECOPE | 2 | 0.0563 | 59.28
DZOGBECOPE | 2 | 0.08 | 62.89
TEKPO | 1 | 0.0043 | 30.71
TEKPO | 1 | 0.0069 | 31.91
TEKPO | 1 | 0.012 | 33.7
TEKPO | 1 | 0.0193 | 35.76
TEKPO | 1 | 0.0305 | 37.82
TEKPO | 1 | 0.04 | 39.47
TEKPO | 1 | 0.0555 | 40.57
TEKPO | 1 | 0.08 | 45.89
TEKPO | 1.5 | 0.0046 | 26.56
TEKPO | 1.5 | 0.0072 | 27.99
TEKPO | 1.5 | 0.012 | 30.41
TEKPO | 1.5 | 0.02 | 33.41
TEKPO | 1.5 | 0.0315 | 36.41
TEKPO | 1.5 | 0.041 | 38.98
TEKPO | 1.5 | 0.0563 | 41.27
TEKPO | 1.5 | 0.08 | 44.68
TEKPO | 2 | 0.0049 | 26.33
TEKPO | 2 | 0.0077 | 28.28
TEKPO | 2 | 0.013 | 32.18
TEKPO | 2 | 0.0218 | 37.06
TEKPO | 2 | 0.0335 | 42.33
TEKPO | 2 | 0.0445 | 46.62
TEKPO | 2 | 0.0615 | 49.54
TEKPO | 2 | 0.08 | 53.1

## agt_raw_long
code_site | depth_m | sieve_mm | mass_refus_cum_g | refus_cum_pct | passants_pct
KEVE | 1 | 16
KEVE | 1 | 12.5
KEVE | 1 | 10
KEVE | 1 | 8
KEVE | 1 | 6.3 |  |  | 17.6
KEVE | 1 | 5 |  |  | 21.03
KEVE | 1 | 4
KEVE | 1 | 3.15 |  |  | 24.94 | cc
KEVE | 1 | 2.5 |  |  | 28.85
KEVE | 1 | 2 |  |  | 31.29
KEVE | 1 | 1.6 | 63.53 | 62.01 | 37.99
KEVE | 1 | 1.25 | 123.35 | 52.82 | 47.18
KEVE | 1 | 1 | 136.41 | 34.99 | 65.01
KEVE | 1 | 0.8 | 52.79 | 15.27 | 84.73
KEVE | 1 | 0.63 | 9.51 | 7.64 | 92.36
KEVE | 1 | 0.5 | 10.4 | 6.27 | 93.73
KEVE | 1 | 0.4 | 28.8 | 4.77 | 95.23
KEVE | 1 | 0.315 | 4.17 | 0.6 | 99.4
KEVE | 1 | 0.25 | 0 | 0 | 100
KEVE | 1 | 0.2 | 0 | 0 | 100
KEVE | 1 | 0.16 | 0 | 0 | 100
KEVE | 1 | 0.125 |  |  | 31.45
KEVE | 1 | 0.1 |  |  | 33.23
KEVE | 1 | 0.08 |  |  | 36.45
KEVE | 1.5 | 16 |  |  | 39.03
KEVE | 1.5 | 12.5 |  |  | 41.45
KEVE | 1.5 | 10 |  |  | 44.35
KEVE | 1.5 | 8 |  |  | 46.77
KEVE | 1.5 | 6.3 | 52.6 | 49.42 | 50.58
KEVE | 1.5 | 5 | 112.04 | 41.59 | 58.41
KEVE | 1.5 | 4 | 110.32 | 24.91 | 75.09
KEVE | 1.5 | 3.15 | 49.11 | 8.49 | 91.51
KEVE | 1.5 | 2.5 | 7.04 | 1.18 | 98.82
KEVE | 1.5 | 2 | 0.67 | 0.13 | 99.87
KEVE | 1.5 | 1.6 | 0.21 | 0.03 | 99.97
KEVE | 1.5 | 1.25 | 0 | 0 | 100
KEVE | 1.5 | 1 | 0 | 0 | 100
KEVE | 1.5 | 0.8 | 0 | 0 | 100
KEVE | 1.5 | 0.63 | 0 | 0 | 100
KEVE | 1.5 | 0.5 |  |  | 33.37
KEVE | 1.5 | 0.4 |  |  | 36.97
KEVE | 1.5 | 0.315 |  |  | 40.58
KEVE | 1.5 | 0.25 |  |  | 43.23
KEVE | 1.5 | 0.2 |  |  | 45.09
KEVE | 1.5 | 0.16 | 57.64 | 49.76 | 50.24
KEVE | 1.5 | 0.125 | 11.58 | 41.26 | 58.74
KEVE | 1.5 | 0.1 | 111.99 | 24.82 | 75.18
KEVE | 1.5 | 0.08 | 48.64 | 8.32 | 91.68
KEVE | 2 | 16 | 7.25 | 1.15 | 98.85
KEVE | 2 | 12.5 | 0.57 | 0.08 | 99.92
KEVE | 2 | 10 | 0 | 0 | 100
KEVE | 2 | 8 | 0 | 0 | 100
KEVE | 2 | 6.3 | 0 | 0 | 100
KEVE | 2 | 5 | 0 | 0 | 100
KEVE | 2 | 4 | 0 | 0 | 100
KEVE | 2 | 3.15 |  |  | 21.68
KEVE | 2 | 2.5 |  |  | 24
KEVE | 2 | 2 |  |  | 27.64
KEVE | 2 | 1.6 |  |  | 32.01
KEVE | 2 | 1.25 |  |  | 36.37
KEVE | 2 | 1 |  |  | 40.01
KEVE | 2 | 0.8 |  |  | 42.82
KEVE | 2 | 0.63 | 73.79 | 52.1 | 47.9
KEVE | 2 | 0.5 | 121.76 | 41.3 | 58.7
KEVE | 2 | 0.4 | 101.99 | 23.49 | 76.51
KEVE | 2 | 0.315 | 40.78 | 8.57 | 91.43
KEVE | 2 | 0.25 | 7.03 | 2.6 | 97.4
KEVE | 2 | 0.2 | 3.26 | 1.57 | 98.43
KEVE | 2 | 0.16 | 7.49 | 1.1 | 98.9
KEVE | 2 | 0.125 |  |  | 100
KEVE | 2 | 0.1 |  |  | 100
KEVE | 2 | 0.08 |  |  | 100
ASSAHOUN | 1 | 16 |  |  | 100
ASSAHOUN | 1 | 12.5 |  |  | 21.82
ASSAHOUN | 1 | 10 |  |  | 25.6
ASSAHOUN | 1 | 8 |  |  | 32.73
ASSAHOUN | 1 | 6.3 |  |  | 37.85
ASSAHOUN | 1 | 5 |  |  | 42.08
ASSAHOUN | 1 | 4 |  |  | 45.64
ASSAHOUN | 1 | 3.15 |  |  | 48.98
ASSAHOUN | 1 | 2.5 | 69.76 | 44.98 | 55.02
ASSAHOUN | 1 | 2 | 112.36 | 34.59 | 65.41
ASSAHOUN | 1 | 1.6 | 85.85 | 17.86 | 82.14
ASSAHOUN | 1 | 1.25 | 27.72 | 5.08 | 84.92
ASSAHOUN | 1 | 1 | 4.44 | 0.96 | 99.04
ASSAHOUN | 1 | 0.8 | 0.66 | 0.3 | 99.7
ASSAHOUN | 1 | 0.63 | 1.33 | 0.2 | 99.8
ASSAHOUN | 1 | 0.5 |  |  | 100
ASSAHOUN | 1 | 0.4 |  |  | 100
ASSAHOUN | 1 | 0.315 |  |  | 100
ASSAHOUN | 1 | 0.25 |  |  | 100
ASSAHOUN | 1 | 0.2 |  |  | 38.18
ASSAHOUN | 1 | 0.16 |  |  | 41.2
ASSAHOUN | 1 | 0.125 |  |  | 46.22
ASSAHOUN | 1 | 0.1 |  |  | 48.83
ASSAHOUN | 1 | 0.08 |  |  | 52.25
ASSAHOUN | 1 | 16 |  |  | 56.27
ASSAHOUN | 1 | 12.5 |  |  | 59.28
ASSAHOUN | 1 | 10 | 57.95 | 37.11 | 62.89
ASSAHOUN | 1 | 8 | 88.12 | 28.43 | 71.57
ASSAHOUN | 1 | 6.3 | 68.45 | 15.23 | 84.77
ASSAHOUN | 1 | 5 | 22.68 | 4.97 | 95.03
ASSAHOUN | 1 | 4 | 5.85 | 1.57 | 98.43
ASSAHOUN | 1 | 3.15 | 1.46 | 0.7 | 99.3
ASSAHOUN | 1 | 2.5 | 3.18 | 0.48 | 99.52
ASSAHOUN | 1 | 2 |  |  | 100
ASSAHOUN | 1 | 1.6 |  |  | 100
ASSAHOUN | 1 | 1.25 |  |  | 100
ASSAHOUN | 1 | 1 |  |  | 100
ASSAHOUN | 1 | 0.8 |  |  | 30.71
ASSAHOUN | 2 | 0.63 |  |  | 31.91
ASSAHOUN | 2 | 0.5 |  |  | 33.7
ASSAHOUN | 2 | 0.4 |  |  | 35.76
ASSAHOUN | 2 | 0.315 |  |  | 37.82
ASSAHOUN | 2 | 0.25 |  |  | 39.47
ASSAHOUN | 2 | 0.2 |  |  | 40.57
ASSAHOUN | 2 | 0.16 | 43.6 | 54.11 | 45.89
ASSAHOUN | 2 | 0.125 | 133.31 | 47.76 | 52.24
ASSAHOUN | 2 | 0.1 | 139.37 | 28.36 | 71.64
ASSAHOUN | 2 | 0.08 | 51.91 | 8.08 | 91.92
ASSAHOUN | 2 | 16 | 3.13 | 0.52 | 99.48
ASSAHOUN | 2 | 12.5 | 0.47 | 0.07 | 99.93
ASSAHOUN | 2 | 10 |  |  | 100
ASSAHOUN | 2 | 8 |  |  | 100
ASSAHOUN | 2 | 6.3 |  |  | 100
ASSAHOUN | 2 | 5 |  |  | 100
ASSAHOUN | 2 | 4 |  |  | 100
ASSAHOUN | 2 | 3.15 |  |  | 26.56
ASSAHOUN | 2 | 2.5 |  |  | 27.99
ASSAHOUN | 2 | 2 |  |  | 30.41
ASSAHOUN | 2 | 1.6 |  |  | 33.41
ASSAHOUN | 2 | 1.25 |  |  | 36.41
ASSAHOUN | 2 | 1 |  |  | 38.98
ASSAHOUN | 2 | 0.8 |  |  | 41.27
ASSAHOUN | 2 | 0.63 | 45.39 | 55.32 | 44.68
ASSAHOUN | 2 | 0.5 | 138.23 | 48.68 | 51.32
ASSAHOUN | 2 | 0.4 | 143.92 | 28.47 | 71.53
ASSAHOUN | 2 | 0.315 | 48.02 | 7.42 | 92.58
ASSAHOUN | 2 | 0.25 | 2.75 | 0.4 | 99.6
ASSAHOUN | 2 | 0.2 |  |  | 100
ASSAHOUN | 2 | 0.16 |  |  | 100
ASSAHOUN | 2 | 0.125 |  |  | 100
ASSAHOUN | 2 | 0.1 |  |  | 100
ASSAHOUN | 2 | 0.08 |  |  | 100
BADJA | 1.5 | 16 |  |  | 100
BADJA | 2 | 12.5 |  |  | 26.33
BADJA | 2 | 10 |  |  | 28.28
BADJA | 2 | 8 |  |  | 32.18
BADJA | 2 | 6.3 |  |  | 37.06
BADJA | 2 | 5 |  |  | 42.33
BADJA | 2 | 4 |  |  | 46.62
BADJA | 2 | 3.15 |  |  | 49.54
BADJA | 2 | 2.5 | 39.57 | 46.9 | 53.1
BADJA | 2 | 2 | 108.98 | 41.05 | 58.95
BADJA | 2 | 1.6 | 121.25 | 24.81 | 75.19
BADJA | 2 | 1.25 | 43.52 | 6.9 | 93.1
BADJA | 2 | 1 | 3.11 | 0.47 | 99.53
BADJA | 2 | 0.8 | 0.05 | 0.01 | 99.99
BADJA | 2 | 0.63 |  |  | 100
BADJA | 2 | 0.5 |  |  | 100
BADJA | 2 | 0.4 |  |  | 100
BADJA | 2 | 0.315 |  |  | 100
BADJA | 2 | 0.25 |  |  | 100
BADJA |  | 0.2
BADJA |  | 0.16
BADJA |  | 0.125
BADJA |  | 0.1
BADJA |  | 0.08
BADJA |  | 16
BADJA |  | 12.5
BADJA |  | 10
BADJA |  | 8
BADJA |  | 6.3
BADJA |  | 5
BADJA |  | 4
BADJA |  | 3.15
BADJA |  | 2.5
BADJA |  | 2
BADJA |  | 1.6
BADJA |  | 1.25
BADJA |  | 1
BADJA |  | 0.8
BADJA |  | 0.63
BADJA |  | 0.5
BADJA |  | 0.4
BADJA |  | 0.315
BADJA |  | 0.25
BADJA |  | 0.2
BADJA |  | 0.16
BADJA |  | 0.125
BADJA |  | 0.1
BADJA |  | 0.08
BADJA |  | 16
BADJA |  | 12.5
BADJA |  | 10
BADJA |  | 8
BADJA |  | 6.3
BADJA |  | 5
BADJA |  | 4
BADJA |  | 3.15
BADJA |  | 2.5
BADJA |  | 2
BADJA |  | 1.6
BADJA |  | 1.25
BADJA |  | 1
BADJA |  | 0.8
BADJA |  | 0.63
BADJA |  | 0.5
BADJA |  | 0.4
BADJA |  | 0.315
BADJA |  | 0.25
BADJA |  | 0.2
BADJA |  | 0.16
BADJA |  | 0.125
BADJA |  | 0.1
BADJA |  | 0.08

## ags_raw_long
code_site | depth_m | sieve_mm | passants_pct
APEHEME | 1 | 0.0015 | 10.76
APEHEME | 1 | 0.004 | 12.22
APEHEME | 1 | 0.0048 | 13.69
APEHEME | 1 | 0.0076 | 15.16
APEHEME | 1 | 0.013 | 17.6
APEHEME | 1 | 0.0205 | 21.03
APEHEME | 1 | 0.0315 | 24.94
APEHEME | 1 | 0.0395 | 28.85
APEHEME | 1 | 0.0525 | 31.29
APEHEME | 1 | 0.08 | 37.99
APEHEME | 1.5 | 0.0046 | 31.45
APEHEME | 1.5 | 0.0071 | 33.23
APEHEME | 1.5 | 0.012 | 36.45
APEHEME | 1.5 | 0.02 | 39.03
APEHEME | 1.5 | 0.0318 | 41.45
APEHEME | 1.5 | 0.0415 | 44.35
APEHEME | 1.5 | 0.057 | 46.77
APEHEME | 1.5 | 0.08 | 50.58
APEHEME | 2 | 0.013 | 33.37
APEHEME | 2 | 0.021 | 36.97
APEHEME | 2 | 0.033 | 40.58
APEHEME | 2 | 0.0445 | 43.23
APEHEME | 2 | 0.0623 | 45.09
APEHEME | 2 | 0.08 | 50.24
DZOGBECOPE | 1 | 0.0048 | 21.68
DZOGBECOPE | 1 | 0.0075 | 24
DZOGBECOPE | 1 | 0.0128 | 27.64
DZOGBECOPE | 1 | 0.0203 | 32.01
DZOGBECOPE | 1 | 0.0318 | 36.37
DZOGBECOPE | 1 | 0.041 | 40.01
DZOGBECOPE | 1 | 0.0555 | 42.82
DZOGBECOPE | 1 | 0.08 | 47.9
DZOGBECOPE | 1.5 | 0.005 | 21.82
DZOGBECOPE | 1.5 | 0.008 | 25.6
DZOGBECOPE | 1.5 | 0.014 | 32.73
DZOGBECOPE | 1.5 | 0.0228 | 37.85
DZOGBECOPE | 1.5 | 0.0348 | 42.08
DZOGBECOPE | 1.5 | 0.047 | 45.64
DZOGBECOPE | 1.5 | 0.0665 | 48.98
DZOGBECOPE | 1.5 | 0.08 | 55.02
DZOGBECOPE | 2 | 0.0046 | 38.18
DZOGBECOPE | 2 | 0.0072 | 41.2
DZOGBECOPE | 2 | 0.012 | 46.22
DZOGBECOPE | 2 | 0.02 | 48.83
DZOGBECOPE | 2 | 0.0315 | 52.25
DZOGBECOPE | 2 | 0.041 | 56.27
DZOGBECOPE | 2 | 0.0563 | 59.28
DZOGBECOPE | 2 | 0.08 | 62.89
TEKPO | 1 | 0.0043 | 30.71
TEKPO | 1 | 0.0069 | 31.91
TEKPO | 1 | 0.012 | 33.7
TEKPO | 1 | 0.0193 | 35.76
TEKPO | 1 | 0.0305 | 37.82
TEKPO | 1 | 0.04 | 39.47
TEKPO | 1 | 0.0555 | 40.57
TEKPO | 1 | 0.08 | 45.89
TEKPO | 1.5 | 0.0046 | 26.56
TEKPO | 1.5 | 0.0072 | 27.99
TEKPO | 1.5 | 0.012 | 30.41
TEKPO | 1.5 | 0.02 | 33.41
TEKPO | 1.5 | 0.0315 | 36.41
TEKPO | 1.5 | 0.041 | 38.98
TEKPO | 1.5 | 0.0563 | 41.27
TEKPO | 1.5 | 0.08 | 44.68
TEKPO | 2 | 0.0049 | 26.33
TEKPO | 2 | 0.0077 | 28.28
TEKPO | 2 | 0.013 | 32.18
TEKPO | 2 | 0.0218 | 37.06
TEKPO | 2 | 0.0335 | 42.33
TEKPO | 2 | 0.0445 | 46.62
TEKPO | 2 | 0.0615 | 49.54
TEKPO | 2 | 0.08 | 53.1

## granulo_tamisage_large
sieve_mm | kévé@1.0 | kévé@1.5 | kévé@2.0 | Assahoun@1.0 | Assahoun@1.5 | Assahoun@2.0 | Badja@1.0 | Badja@1.5 | Badja@2.0
25 | 100 | 100 | 100 | 100 | 100 | 100 | 100 | 98.63 | 100
20 | 100 | 100 | 100 | 100 | 100 | 100 | 100 | 98.63 | 100
16 | 100 | 100 | 99.72 | 100 | 99.47 | 100 | 100 | 98.24 | 100
12.5 | 99.89 | 99.59 | 98.87 | 99.92 | 99.1 | 99.33 | 100 | 97.85 | 100
10 | 99.79 | 98.45 | 95.05 | 99.92 | 98.07 | 98.09 | 100 | 96.78 | 99.87
8 | 99.62 | 95.93 | 90.63 | 99.78 | 97.25 | 95.85 | 99.63 | 95.92 | 99.66
6.3 | 99.28 | 92.46 | 84.22 | 99.46 | 94.48 | 91.58 | 99.45 | 94.38 | 99.47
5 | 98.67 | 88.42 | 76.35 | 98.99 | 90.23 | 74.01 | 99.19 | 92.5 | 99.28
4 | 98.04 | 84.79 | 69.38 | 98.56 | 86.15 | 65.58 | 98.81 | 90.84 | 98.92
3.15 | 97.5 | 81.95 | 63.84 | 98.09 | 81.63 | 57.61 | 98.25 | 88.13 | 97.94
2.5 | 96.83 | 79.42 | 59.15 | 97.26 | 76.53 | 49.53 | 97.2 | 84.46 | 96.97
2 | 96.06 | 77.54 | 56.09 | 96.08 | 72.89 | 45.74 | 95.94 | 80.54 | 95.21
1.6 | 94.87 | 75.64 | 53.56 | 94.05 | 69.22 | 43.65 | 93.92 | 76.36 | 92.37
1.25 | 93.46 | 73.92 | 51.6 | 91.62 | 66.65 | 41.93 | 91.4 | 71.68 | 88.85
1 | 91.9 | 72.43 | 49.78 | 88.55 | 63.2 | 40.08 | 88.23 | 65.82 | 84.42
0.8 | 90.26 | 71.1 | 48.91 | 84.98 | 59.78 | 38.27 | 84.69 | 60.98 | 80.29
0.63 | 87.85 | 69.34 | 47.48 | 79.47 | 54.6 | 36.2 | 79.91 | 55.2 | 74.85
0.5 | 85.57 | 67.62 | 46.28 | 73.84 | 50.33 | 33.91 | 75.68 | 51.28 | 69.92
0.4 | 83.14 | 65.9 | 44.98 | 68.26 | 46.6 | 31.89 | 72.3 | 47.7 | 66
0.315 | 80.34 | 63.93 | 43.63 | 61.99 | 42.43 | 29.81 | 68.18 | 43.45 | 61.72
0.25 | 77.32 | 62.25 | 42.6 | 56.74 | 39.15 | 28.1 | 65.04 | 40.45 | 57.93
0.2 | 74.4 | 60.12 | 41 | 51.05 | 34.47 | 26.47 | 59.33 | 33.49 | 53
0.16 | 71.6 | 58.18 | 39.32 | 47.26 | 30.27 | 24.92 | 53.7 | 38.88 | 47.81
0.125 | 70.36 | 57.65 | 38.14 | 44.74 | 27.88 | 24.33 | 51.12 | 31.9 | 45.58
0.1 | 67.47 | 57.42 | 37.32 | 43.76 | 26.56 | 24.08 | 49.85 | 31.09 | 44.46
0.08 | 65.3 | 57.32 | 36.66 | 43.3 | 25.7 | 24.02 | 48.54 | 30.28 | 43.27

## granulo_sedimento_large
sieve_mm | kévé@1.0 | kévé@1.5 | kévé@2.0 | Assahoun@1.0 | Assahoun@1.5 | Assahoun@2.0 | Badja@1.0 | Badja@1.5 | Badja@2.0
0.0702 | 61.2 | 53.31 | 34.08
0.05 | 54.5 | 51.49 | 28.91
0.0356 | 48.2 | 46.8 | 24.76
0.0229 | 41.5 | 41.14 | 19.14
0.0134 | 28.74 | 31.12 | 15.39
0.0078 | 19.02 | 24.75 | 13.97
0.0048 | 13.43 | 24.08 | 12.42
0.0028 | 10.95 | 22.72 | 11.01
0.0014 | 5.74 | 21.99 | 8.54
0.0714 |  |  |  | 39.8 | 22.54 | 21.2
0.0506 |  |  |  | 36.19 | 18.95 | 14.7
0.0364 |  |  |  | 27.41 | 16.11 | 12.32
0.0231 |  |  |  | 23.17 | 13.85 | 10.87
0.0163 |  |  |  | 19.36 | 13.5 | 10.71
0.0115 |  |  |  | 15.49 | 12.8 | 10.63
0.0082 |  |  |  | 14.5 | 12.45 | 10.54
0.0058 |  |  |  | 13.51 | 11.75 | 10.38
0.0034 |  |  |  | 13 | 11.37 | 10.27
0.0671 | [6 empty] | 43.63 | 28.82 | 40.13
0.0474 | [6 empty] | 38.94 | 25.6 | 32.47
0.0331 | [6 empty] | 31.7 | 20.4 | 28.22
0.0211 | [6 empty] | 30.59 | 13.78 | 22.75
0.015 | [6 empty] | 29.48 | 12.66 | 16.68
0.0108 | [6 empty] | 26.71 | 11.91 | 16.14
0.0077 | [6 empty] | 24.48 | 11.53 | 15.06
0.0055 | [6 empty] | 22.81 | 10.78 | 15.07
0.0032 | [6 empty] | 21.1 | 10.4 | 12.36

## atterberg
code_site | depth_m | Wl | Wp | Ip
Kévé | 1 | 53 | 23 | 30
Kévé | 1.5 | 48 | 21 | 27
Kévé | 2 | 51 | 22 | 29
Assahoun | 1 | 24 | 12 | 12
Assahoun | 1.5 | 41 | 19 | 22
Assahoun | 2 | 42 | 22 | 20
Badja | 1 | 49 | 18 | 31
Badja | 1.5 | 53 | 18 | 35
Badja | 2 | 51 | 17 | 34

## vbs
code_site | depth_m | vbs | commentaire
Kévé | 1 | 4.02 | sol limoneux argileux
Kévé | 1.5 | 3.61 | sol limoneux argileux
Kévé | 2 | 1.2 | sol limoneux
Assahoun | 1 | 1.83 | sol limoneux
Assahoun | 1.5 | 3.82 | sol limoneux argileux
Assahoun | 2 | 2.64 | sol limoneux argileux
Badja | 1 | 4.6 | sol limoneux argileux
Badja | 1.5 | 4.03 | sol limoneux argileux
Badja | 2 | 5.06 | sol limoneux argileux

## teneur_eau
code_site | depth_m | w | is
Kévé | 1 | 53 | 0.28
Kévé | 1.5 | 48 | 0.23
Kévé | 2 | 51 | 0.08
Assahoun | 1 | 24 | 0.44
Assahoun | 1.5 | 41 | 0.69
Assahoun | 2 | 42 | 0.49
Badja | 1 | 49 | 0.19
Badja | 1.5 | 53 | 0.27
Badja | 2 | 51 | 0.4

## classification
code_site | depth_m | hrb | unified
Kévé | 1 | sol argileux | sol fin
Kévé | 1.5 | sol argileux | sol fin
Kévé | 2 | sol argileux | sol grenu
Assahoun | 1 | sol argileux | sol grenu
Assahoun | 1.5 | gravier et sable limoneux ou argileux | sol grenu
Assahoun | 2 | gravier et sable limoneux ou argileux | sol grenu
Badja | 1 | sol argileux | sol grenu
Badja | 1.5 | gravier et sable limoneux ou argileux | sol grenu
Badja | 2 | sol argileux | sol grenu

## sondages
code_site | localite | date | source | lat | lon | adm1 | adm2 | adm3
KEVE | KEVE | 2021-12-01 | ADANDOGOU Afiwa Pamela |  |  |  |  | AVE
ASSAHOUN | ASSAHOUN | 2021-12-01 | ADANDOGOU Afiwa Pamela |  |  |  |  | AVE
BADJA | BADJA | 2021-12-01 | ADANDOGOU Afiwa Pamela |  |  |  |  | AVE

## echantillons
code_site | depth_m | date | laboratory | rho_s_gcm3 | water_content_w | is_index
Kévé | 1 | 2021-12-01 |  |  | 53
Kévé | 1.5 | 2021-12-01 |  |  | 48
Kévé | 2 | 2021-12-01 |  |  | 51
Assahoun | 1 | 2021-12-01 |  |  | 24
Assahoun | 1.5 | 2021-12-01 |  |  | 41
Assahoun | 2 | 2021-12-01 |  |  | 42
Badja | 1 | 2021-12-01 |  |  | 49
Badja | 1.5 | 2021-12-01 |  |  | 53
Badja | 2 | 2021-12-01 |  |  | 51

## meta
key | value
author | NICABOU Ninsao Vianney
generated_at | 2025-10-24 20:14
note | Import structuré depuis données brutes (partie 1)