## Meta
Nom | Date | Laboratoire | Localité | Code site | Adm 3
NABIYOU Warou | 2019-07-01 | FORMATEC | TOGBLECOPE | Togblécopé | Togblécopé

## 3.1
MODULE AFNOR | TAMIS(mm) | %PASSANTS | OBSERVATIONS
20 | 0.08 | 47.87 | 48
21 | 0.1 | 51.37 | 51
22 | 0.125 | 55.93 | 56
23 | 0.16 | 62.39 | 62
24 | 0.2 | 69.51 | 70
25 | 0.25 | 77.73 | 78
26 | 0.315 | 83.56 | 84
27 | 0.4 | 88.3 | 88
28 | 0.5 | 91.37 | 91
29 | 0.63 | 94.15 | 94
30 | 0.8 | 96.55 | 97
31 | 1 | 98.19 | 98
32 | 1.25 | 99.08 | 99
33 | 1.6 | 99.59 | 100
34 | 2 | 99.81 | 100
35 | 2.5 | 99.84 | 100
36 | 3.15 | 99.95 | 100
37 | 4 | 99.99 | 100

## 3.2
N° | PARAMETRES | VALEUR
1 | WL | 40
2 | WP | 14
3 | IP | 26
4 | VBS | 5.03

## 3.3
TENEUR EN EAU
Pourcentages | 6% | 8% | 10% | 12% | 14%
Masse d'éprouvettes | 4528.5 | 4783 | 4911 | 4897 | 4920
Volume du moule | 2291 | 2291 | 2291 | 2291 | 2291
Densité sèche | 1.84 | 1.92 | 1.93 | 1.9 | 1.88
Teneur en eau | 7.2 | 8.9 | 10.8 | 12.6 | 14.5

## 3.4
N° | Paramètres | Valeurs
1 | ɣd | 1.94
2 | Wopt(%) | 9.8

## 3.5
Matériaux | WL | WP | IP
Argile pure | 40 | 14 | 26
Argile mélangé | 45 | 26 | 19

## 3.6
Teneur en émultion
Pourcentages | 4% | 6% | 8% | 10% | 12%
Masses d'éprouvette | 4264.9 | 4444.1 | 4503.2 | 4485.8 | 4490.4
Volume du moule | 2291 | 2291 | 2291 | 2291 | 2291
Densité sèche | 1.84 | 1.92 | 1.93 | 1.9 | 1.88
Teneur en eau | _ | _ | _ | _ | _

## 3.7
Matériaux | Essai Proctor
| ɣd | W opt(%)
Argile pure | 1.94 | 9.8
Argile mélangé | 1.84 | 6.8

## 3.8
Pourcentage d'émulsion
Essais | 0% | 2% | 4% | 6% | 8% | 10%
1 | 0.548 | _ | 0.279 | 0.232 | 0.329 | 0.441
2 | 0.561 | _ | 0.265 | 0.249 | 0.328 | 0.433
3 | 0.568 | _ | 0.272 | 0.241 | 0.33 | 0.438
Moyennes | 0.559 | _ | 0.272 | 0.241 | 0.329 | 0.437

## 3.9
14 jours | Résistances à la compression
Traction | (Mpa)
Pourcentages | 0% | 2% | 4% | 6% | 8% | 10%
Essai 1 | 1.594 | _ | 1.047 | 1.026 | 1.109 | 1.138
Essai2 | 1.668 | _ | 1.087 | 1.039 | 1.126 | 1.151
Essai 3 | 1.707 | _ | 1.064 | 1.049 | 1.101 | 1.171
Moyennes | 1.656 | _ | 1.066 | 1.038 | 1.112 | 1.153

## 3.10
Paramètre | Travaux antérieurs |  | Travaux actuels
| SOUNSAH K. (2016) |  | NABIYOU W. (2019)
| Matériaux pure | Matériaux stabilisés | Matériaux pure | Matériaux stabilisés
Pourcentage de pasants tamis 80µm | 76.75% | _ | 47.87% | _
Limite de liquidité WL | _ | _ | 40 | 46
Limite de plasticité Wp | _ | _ | 14 | 27
Indice de plasticité Ip | 34.09 | baisse | 26 | 19
Valeur de bleu de méthylène VBS | _ | _ | 5.03 | _
Densité sèche optimale ɣd | _ | _ | 1.94 | 1.84
Teneur en eau optimale | _ | _ | 9.8 | 6.8