## granulo_tamisage_large
Sieve_mm | Yade@1.0 | Yade@1.5 | Yade@2.0 | Tchitchao@1.0 | Tchitchao@1.5 | Tchitchao@2.0
25 | 100 | 100 | 100 | 100 | 100 | 100
20 | 100 | 100 | 100 | 95.84 | 100 | 100
16 | 100 | 100 | 100 | 94.65 | 99.56 | 100
12.5 | 99.39 | 100 | 100 | 94.92 | 99.56 | 100
10 | 99.22 | 100 | 100 | 94.06 | 99.56 | 100
8 | 99.01 | 100 | 100 | 93.67 | 99.43 | 99.94
6.3 | 98.59 | 100 | 100 | 92.85 | 99.43 | 99.87
5 | 97.85 | 100 | 99.96 | 92.39 | 99.14 | 99.74
4 | 96.41 | 99.98 | 99.82 | 91.97 | 98.96 | 99.48
3.15 | 92.66 | 99.83 | 99.43 | 91.59 | 98.64 | 98.96
2.5 | 88.77 | 99.57 | 98.88 | 91.35 | 98.42 | 98.63
2 | 85.04 | 99.22 | 98.15 | 91.21 | 98.17 | 98.31
1.6 | 82.1 | 98.85 | 97.11 | 91.04 | 97.94 | 97.98
1.25 | 80.05 | 98.01 | 94.99 | 90.88 | 97.66 | 97.64
1 | 79.02 | 97.59 | 92.77 | 90.74 | 97.44 | 97.33
0.8 | 78.01 | 97.01 | 89.8 | 90.59 | 97.15 | 96.92
0.63 | 77.08 | 96.35 | 87.43 | 90.41 | 96.78 | 96.33
0.5 | 75.98 | 94.97 | 82.26 | 90.09 | 95.9 | 94.96
0.4 | 74.85 | 93.73 | 78.41 | 89.64 | 94.62 | 93.37
0.315 | 73.28 | 89.3 | 73.89 | 88.8 | 87.48 | 90.15
0.25 | 71.44 | 84.24 | 69.2 | 87.46 | 82.36 | 85.73
0.2 | 68.64 | 78.66 | 62.9 | 84.81 | 71.72 | 79.41
0.16 | 66.03 | 73.18 | 58.14 | 81.33 | 67.23 | 73.81
0.125 | 61.74 | 67.47 | 49.23 | 72.63 | 62.68 | 64.93
0.1 | 58.71 | 66.09 | 45.04 | 69.16 | 61.43 | 60.64
0.08 | 57.05 | 65 | 42.49 | 66.38 | 60.77 | 58.36

## granulo_sedimento_large
sieve_mm | Yade@1.0 | Yade@1.5 | Yade@2.0 | Tchitchao@1.0 | Tchitchao@1.5 | Tchitchao@2.0
0.0634 | 50.34 | 60.06 | 36.26 | 58.13 | 56.62 | 52.71
0.0475 | 38.76 | 52.06 | 27.09 | 50.78 | 45.98 | 42.88
0.0353 | 27.86 | 44.06 | 20.67 | 40.49 | 36.66 | 35.87
0.0235 | 15.74 | 37.64 | 13.33 | 30.21 | 27.35 | 28.85
0.014 | 7.9 | 34.44 | 10.58 | 27.27 | 26.02 | 24.59
0.008 | 8.93 | 31.24 | 7.84 | 26.54 | 24.69 | 24.36
0.005 | 6.64 | 25.64 | 6.01 | 23.6 | 23.37 | 21.84
0.0035 | 6.51 | 20.2 | 5.57 | 21.37 | 22.04 | 20.45
0.0029 | 6.51 | 15.27 | 5.12 | 19.9 | 20.71 | 20.45
0.0025 | 6.51 | 10.48 | 5.1 | 18.42 | 20.04 | 19.05
0.002 | 6.48 | 4.09 | 5.1 | 16.94 | 18.05 | 19.05
0.0014 | 5.78 | 0.89 | 5.1 | 12.74 | 15.36 | 16.23

## ags_raw_long
code_site | depth_m | sieve_mm | passants_pct
Yade | 1 | 0.0634 | 50.34
Yade | 1 | 0.0475 | 38.76
Yade | 1 | 0.0353 | 27.86
Yade | 1 | 0.0235 | 15.74
Yade | 1 | 0.014 | 7.9
Yade | 1 | 0.008 | 8.93
Yade | 1 | 0.005 | 6.64
Yade | 1 | 0.0035 | 6.51
Yade | 1 | 0.0029 | 6.51
Yade | 1 | 0.0025 | 6.51
Yade | 1 | 0.002 | 6.48
Yade | 1 | 0.0014 | 5.78
Yade | 1.5 | 0.0657 | 60.06
Yade | 1.5 | 0.0483 | 52.06
Yade | 1.5 | 0.0354 | 44.06
Yade | 1.5 | 0.023 | 37.64
Yade | 1.5 | 0.0135 | 34.44
Yade | 1.5 | 0.0079 | 31.24
Yade | 1.5 | 0.0049 | 25.64
Yade | 1.5 | 0.0035 | 20.2
Yade | 1.5 | 0.0029 | 15.27
Yade | 1.5 | 0.0026 | 10.48
Yade | 1.5 | 0.0022 | 4.09
Yade | 1.5 | 0.0015 | 0.89
Yade | 2 | 0.0585 | 36.26
Yade | 2 | 0.0447 | 27.09
Yade | 2 | 0.0331 | 20.67
Yade | 2 | 0.022 | 13.33
Yade | 2 | 0.0129 | 10.58
Yade | 2 | 0.0076 | 7.84
Yade | 2 | 0.0047 | 6.01
Yade | 2 | 0.0033 | 5.57
Yade | 2 | 0.0027 | 5.12
Yade | 2 | 0.0024 | 5.1
Yade | 2 | 0.0019 | 5.1
Yade | 2 | 0.0014 | 5.1
Tchitchao | 1 | 0.0617 | 58.13
Tchitchao | 1 | 0.0454 | 50.78
Tchitchao | 1 | 0.0338 | 40.49
Tchitchao | 1 | 0.0224 | 30.31
Tchitchao | 1 | 0.0131 | 27.27
Tchitchao | 1 | 0.0076 | 26.54
Tchitchao | 1 | 0.0047 | 23.6
Tchitchao | 1 | 0.0033 | 21.37
Tchitchao | 1 | 0.0027 | 19.9
Tchitchao | 1 | 0.0024 | 18.42
Tchitchao | 1 | 0.002 | 16.94
Tchitchao | 1 | 0.0014 | 12.74
Tchitchao | 1.5 | 0.0595 | 56.62
Tchitchao | 1.5 | 0.0449 | 45.98
Tchitchao | 1.5 | 0.0334 | 36.66
Tchitchao | 1.5 | 0.0221 | 27.35
Tchitchao | 1.5 | 0.0129 | 26.02
Tchitchao | 1.5 | 0.0075 | 24.69
Tchitchao | 1.5 | 0.0046 | 23.37
Tchitchao | 1.5 | 0.0033 | 22.04
Tchitchao | 1.5 | 0.0027 | 20.71
Tchitchao | 1.5 | 0.0023 | 20.04
Tchitchao | 1.5 | 0.0019 | 18.05
Tchitchao | 1.5 | 0.0014 | 15.36
Tchitchao | 2 | 0.065 | 52.71
Tchitchao | 2 | 0.0485 | 42.88
Tchitchao | 2 | 0.0355 | 35.87
Tchitchao | 2 | 0.0232 | 28.85
Tchitchao | 2 | 0.0137 | 24.29
Tchitchao | 2 | 0.0079 | 24.36
Tchitchao | 2 | 0.0049 | 21.84
Tchitchao | 2 | 0.0035 | 20.45
Tchitchao | 2 | 0.0028 | 20.45
Tchitchao | 2 | 0.0025 | 19.05
Tchitchao | 2 | 0.002 | 19.05
Tchitchao | 2 | 0.0014 | 16.23

## agt_raw_long
code_site | depth_m | sieve_mm | mass_refus_cum_g | refus_cum_pct | passants_pct
Yade | 1 | 20 | 0 | 0 | 100
Yade | 1 | 16 | 0 | 0 | 100
Yade | 1 | 12.5 | 7.76 | 0.61 | 99.39
Yade | 1 | 10 | 9.92 | 0.78 | 99.22
Yade | 1 | 8 | 12.57 | 0.99 | 99.01
Yade | 1 | 6.3 | 17.83 | 1.41 | 98.59
Yade | 1 | 5 | 27.19 | 2.15 | 97.85
Yade | 1 | 4 | 45.44 | 3.59 | 96.41
Yade | 1 | 3.15 | 92.92 | 7.34 | 92.66
Yade | 1 | 2.5 | 142.14 | 11.23 | 88.77
Yade | 1 | 2 | 189.37 | 14.96 | 85.04
Yade | 1 | 1.6 | 226.52 | 17.9 | 82.1
Yade | 1 | 1.25 | 252.49 | 19.95 | 80.05
Yade | 1 | 1 | 265.54 | 20.98 | 79.02
Yade | 1 | 0.8 | 278.34 | 21.99 | 78.01
Yade | 1 | 0.63 | 290.1 | 22.92 | 77.08
Yade | 1 | 0.5 | 304.04 | 24.02 | 75.98
Yade | 1 | 0.4 | 318.36 | 25.15 | 74.85
Yade | 1 | 0.315 | 338.23 | 26.72 | 73.28
Yade | 1 | 0.25 | 361.5 | 28.56 | 71.44
Yade | 1 | 0.2 | 396.88 | 31.36 | 68.64
Yade | 1 | 0.16 | 429.93 | 33.97 | 66.03
Yade | 1 | 0.125 | 484.26 | 38.26 | 61.74
Yade | 1 | 0.1 | 522.51 | 41.29 | 58.71
Yade | 1 | 0.08 | 543.59 | 42.95 | 57.05
Yade | 1.5 | 20 | 0 | 0 | 100
Yade | 1.5 | 16 | 0 | 0 | 100
Yade | 1.5 | 12.5 | 0 | 0 | 100
Yade | 1.5 | 10 | 0 | 0 | 100
Yade | 1.5 | 8 | 0 | 0 | 100
Yade | 1.5 | 6.3 | 0 | 0 | 100
Yade | 1.5 | 5 | 0 | 0 | 100
Yade | 1.5 | 4 | 0.31 | 0.02 | 99.98
Yade | 1.5 | 3.15 | 2.32 | 0.17 | 99.83
Yade | 1.5 | 2.5 | 5.79 | 0.43 | 99.57
Yade | 1.5 | 2 | 10.45 | 0.78 | 99.22
Yade | 1.5 | 1.6 | 15.4 | 1.15 | 98.85
Yade | 1.5 | 1.25 | 26.71 | 1.99 | 98.01
Yade | 1.5 | 1 | 32.31 | 2.41 | 97.59
Yade | 1.5 | 0.8 | 40.21 | 2.99 | 97.01
Yade | 1.5 | 0.63 | 49.07 | 3.65 | 96.35
Yade | 1.5 | 0.5 | 67.51 | 5.03 | 94.97
Yade | 1.5 | 0.4 | 80.26 | 6.27 | 93.73
Yade | 1.5 | 0.315 | 143.75 | 10.7 | 89.3
Yade | 1.5 | 0.25 | 211.67 | 15.76 | 84.24
Yade | 1.5 | 0.2 | 286.66 | 21.34 | 78.66
Yade | 1.5 | 0.16 | 360.33 | 26.82 | 73.18
Yade | 1.5 | 0.125 | 436.94 | 32.53 | 67.47
Yade | 1.5 | 0.1 | 455.51 | 33.91 | 66.09
Yade | 1.5 | 0.08 | 470.18 | 35 | 65
Yade | 2 | 20 | 0 | 0 | 100
Yade | 2 | 16 | 0 | 0 | 100
Yade | 2 | 12.5 | 0 | 0 | 100
Yade | 2 | 10 | 0 | 0 | 100
Yade | 2 | 8 | 0 | 0 | 100
Yade | 2 | 6.3 | 0 | 0 | 100
Yade | 2 | 5 | 0.63 | 0.04 | 99.96
Yade | 2 | 4 | 2.52 | 0.18 | 99.82
Yade | 2 | 3.15 | 8.13 | 0.57 | 99.43
Yade | 2 | 2.5 | 15.9 | 1.12 | 98.88
Yade | 2 | 2 | 26.14 | 1.85 | 98.15
Yade | 2 | 1.6 | 40.91 | 2.89 | 97.11
Yade | 2 | 1.25 | 71.01 | 5.01 | 94.99
Yade | 2 | 1 | 102.4 | 7.23 | 92.77
Yade | 2 | 0.8 | 144.55 | 10.2 | 89.8
Yade | 2 | 0.63 | 178.02 | 12.57 | 87.43
Yade | 2 | 0.5 | 251.26 | 17.74 | 82.26
Yade | 2 | 0.4 | 305.86 | 21.59 | 78.41
Yade | 2 | 0.315 | 369.93 | 26.11 | 73.89
Yade | 2 | 0.25 | 436.28 | 30.8 | 69.2
Yade | 2 | 0.2 | 525.56 | 37.1 | 62.9
Yade | 2 | 0.16 | 592.92 | 41.86 | 58.14
Yade | 2 | 0.125 | 719.14 | 50.77 | 49.23
Yade | 2 | 0.1 | 778.57 | 54.96 | 45.04
Yade | 2 | 0.08 | 814.68 | 57.51 | 42.49
Tchitchao | 1 | 20 | 59.62 | 4.16 | 95.84
Tchitchao | 1 | 16 | 76.76 | 5.35 | 94.65
Tchitchao | 1 | 12.5 | 72.82 | 5.08 | 94.92
Tchitchao | 1 | 10 | 85.16 | 5.94 | 94.06
Tchitchao | 1 | 8 | 90.78 | 6.33 | 93.67
Tchitchao | 1 | 6.3 | 102.48 | 7.15 | 92.85
Tchitchao | 1 | 5 | 109.15 | 7.61 | 92.39
Tchitchao | 1 | 4 | 115.14 | 8.03 | 91.97
Tchitchao | 1 | 3.15 | 120.67 | 8.41 | 91.59
Tchitchao | 1 | 2.5 | 124.12 | 8.65 | 91.35
Tchitchao | 1 | 2 | 126.04 | 8.79 | 91.21
Tchitchao | 1 | 1.6 | 128.46 | 8.96 | 91.04
Tchitchao | 1 | 1.25 | 130.83 | 9.12 | 90.88
Tchitchao | 1 | 1 | 132.79 | 9.26 | 90.74
Tchitchao | 1 | 0.8 | 134.97 | 9.41 | 90.59
Tchitchao | 1 | 0.63 | 137.5 | 9.59 | 90.41
Tchitchao | 1 | 0.5 | 142.12 | 9.91 | 90.09
Tchitchao | 1 | 0.4 | 148.58 | 10.36 | 89.64
Tchitchao | 1 | 0.315 | 160.56 | 11.2 | 88.8
Tchitchao | 1 | 0.25 | 179.9 | 12.54 | 87.46
Tchitchao | 1 | 0.2 | 217.79 | 15.19 | 84.81
Tchitchao | 1 | 0.16 | 267.79 | 18.67 | 81.33
Tchitchao | 1 | 0.125 | 392.5 | 27.37 | 72.63
Tchitchao | 1 | 0.1 | 432.36 | 30.84 | 69.16
Tchitchao | 1 | 0.08 | 482.23 | 33.62 | 66.38
Tchitchao | 1.5 | 20 | 0 | 0 | 100
Tchitchao | 1.5 | 16 | 6.32 | 0.44 | 99.56
Tchitchao | 1.5 | 12.5 | 6.32 | 0.44 | 99.56
Tchitchao | 1.5 | 10 | 6.32 | 0.44 | 99.56
Tchitchao | 1.5 | 8 | 8.27 | 0.57 | 99.43
Tchitchao | 1.5 | 6.3 | 8.27 | 0.57 | 99.43
Tchitchao | 1.5 | 5 | 12.44 | 0.86 | 99.14
Tchitchao | 1.5 | 4 | 14.93 | 1.04 | 98.96
Tchitchao | 1.5 | 3.15 | 19.51 | 1.36 | 98.64
Tchitchao | 1.5 | 2.5 | 22.8 | 1.58 | 98.42
Tchitchao | 1.5 | 2 | 26.29 | 1.83 | 98.17
Tchitchao | 1.5 | 1.6 | 29.66 | 2.06 | 97.94
Tchitchao | 1.5 | 1.25 | 33.69 | 2.34 | 97.66
Tchitchao | 1.5 | 1 | 36.81 | 2.56 | 97.44
Tchitchao | 1.5 | 0.8 | 41 | 2.85 | 97.15
Tchitchao | 1.5 | 0.63 | 46.34 | 3.22 | 96.78
Tchitchao | 1.5 | 0.5 | 58.98 | 4.1 | 95.9
Tchitchao | 1.5 | 0.4 | 74.51 | 5.18 | 94.82
Tchitchao | 1.5 | 0.315 | 180.16 | 12.52 | 87.48
Tchitchao | 1.5 | 0.25 | 253.79 | 17.64 | 82.36
Tchitchao | 1.5 | 0.2 | 406.85 | 28.28 | 71.72
Tchitchao | 1.5 | 0.16 | 471.45 | 32.77 | 67.23
Tchitchao | 1.5 | 0.125 | 536.89 | 37.32 | 62.68
Tchitchao | 1.5 | 0.1 | 554.9 | 38.57 | 61.43
Tchitchao | 1.5 | 0.08 | 564.42 | 39.23 | 60.77
Tchitchao | 2 | 20 | 0 | 0 | 100
Tchitchao | 2 | 16 | 0 | 0 | 100
Tchitchao | 2 | 12.5 | 0 | 0 | 100
Tchitchao | 2 | 10 | 0 | 0 | 100
Tchitchao | 2 | 8 | 0.78 | 0.06 | 99.94
Tchitchao | 2 | 6.3 | 1.72 | 0.13 | 99.87
Tchitchao | 2 | 5 | 3.59 | 0.26 | 99.74
Tchitchao | 2 | 4 | 7.04 | 0.52 | 99.48
Tchitchao | 2 | 3.15 | 14.19 | 1.04 | 98.96
Tchitchao | 2 | 2.5 | 18.6 | 1.37 | 98.63
Tchitchao | 2 | 2 | 23.03 | 1.69 | 98.31
Tchitchao | 2 | 1.6 | 27.45 | 2.02 | 97.98
Tchitchao | 2 | 1.25 | 32.2 | 2.36 | 97.64
Tchitchao | 2 | 1 | 36.37 | 2.67 | 97.33
Tchitchao | 2 | 0.8 | 41.94 | 3.08 | 96.92
Tchitchao | 2 | 0.63 | 49.98 | 3.67 | 96.33
Tchitchao | 2 | 0.5 | 68.69 | 5.04 | 94.96
Tchitchao | 2 | 0.4 | 90.31 | 6.67 | 93.37
Tchitchao | 2 | 0.315 | 134.2 | 9.85 | 90.15
Tchitchao | 2 | 0.25 | 194.3 | 14.27 | 85.73
Tchitchao | 2 | 0.2 | 280.46 | 20.59 | 79.41
Tchitchao | 2 | 0.16 | 356.73 | 26.19 | 73.81
Tchitchao | 2 | 0.125 | 477.62 | 35.07 | 64.93
Tchitchao | 2 | 0.1 | 536 | 39.36 | 60.46
Tchitchao | 2 | 0.08 | 567.15 | 41.64 | 58.36

## data_issues
sheet | row_index | column | issue | note
agt_raw_long | 0 | DZOGBECOPE@1.5m@0.63mm | value_mismatch | Passants 0.63mm = 84.92 (raw all) vs 94.92 (partie 1). Vérifier la bonne valeur.
agt_raw_long | 0 | APEHEME@2.0m@0.0445mm | minor_diff | Passants 0.0445mm = 43.23 (raw all) vs 43.29 (partie 1). Écart négligeable, à confirmer.
agt_raw_long | 0 | DZOGBECOPE@1.0m@0.0555mm | minor_diff | Passants 0.0555mm = 42.82 (raw all) vs 42.92 (partie 1). Écart négligeable, à confirmer.

## atterberg
code_site | depth_m | wl | wp | ip
Yade | 1 | 61.5 | 23 | 38.5
Yade | 1.5 | 37 | 24 | 13
Yade | 2 | 34.5 | 22 | 12.5
Tchetchao | 1 | 26.33 | 18 | 8.33
Tchetchao | 1.5 | 48.5 | 17 | 31.5
Tchetchao | 2 | 52 | 15 | 37

## vbs
code_site | depth_m | vbs | commentaire
Yade | 1 | 7.29 | Sol argileux
Yade | 1.5 | 7.94 | Sol argileux
Yade | 2 | 6.84 | Sol argileux
Tchitchao | 1 | 6.8 | Sol argileux
Tchitchao | 1.5 | 8.62 | Sol trés argileux
Tchitchao | 2 | 6.68 | Sol argileux

## teneur_eau
code_site | depth_m | w | is
APEHEME | 1 | 14.79 | 0.75
APEHEME | 1.5 | 16.21 | 0.44
APEHEME | 2 | 15.45 | 0.42
DZOGBECOPE | 1 | 3.39 | 0.11
DZOGBECOPE | 1.5 | 5.3 | 0.13
DZOGBECOPE | 2 | 6.19 | 0.16
TEKPO | 1 | 9.69 | 0.13
TEKPO | 1.5 | 8.57 | 0.13
TEKPO | 2 | 9.41 | 0.19

## classification
code_site | depth_m | hrb | unified
APEHEME | 1 | A-4 | Sol argileux peu plastique
APEHEME | 1.5 | A-6 | Sol argileux peu plastique
APEHEME | 2 | A-6 | Sol argileux peu plastique
DZOGBECOPE | 1 | A-6 | Sol argileux peu plastique
DZOGBECOPE | 1.5 | A-7-6 | Sol argileux peu plastique
DZOGBECOPE | 2 | A-6 | Sol argileux peu plastique
TEKPO | 1 | A-6 | Sol argileux peu plastique
TEKPO | 1.5 | A-6 | Sol argileux peu plastique
TEKPO | 2 | A-6 | Sol argileux peu plastique

## sondages
code_site | localite | date | source | lat | lon | adm1 | adm2 | adm3
YADE | YADE | Decembre 2021 | NGOAPO Roxane Lenira Chrisie |  |  |  |  | KOZAH
Tchitchao | Tchitchao | Decembre 2021 | NGOAPO Roxane Lenira Chrisie |  |  |  |  | KOZAH

## echantillons
code_site | depth_m | date | laboratory | rho_s_gcm3 | water_content_w | is_index
yade | 1 | 2022-07-01 | FORMATEC |  | 18.52
yade | 1.5 | 2022-07-01 | FORMATEC |  | 11.66
yade | 2 | 2022-07-01 | FORMATEC |  | 5.89
Tchitchao | 1 | 2022-07-01 | FORMATEC |  | 4.59
Tchitchao | 1.5 | 2022-07-01 | FORMATEC |  | 4.26
Tchitchao | 2 | 2022-07-01 | FORMATEC |  | 10.14

## meta
key | value
author | NICABOU Ninsao Vianney
generated_at | 2025-10-24 20:14
note | Import structuré depuis données brutes (partie 1)