## granulo_tamisage_large (2)
sieve_mm | APEHEME@1.0 | APEHEME@1.5 | APEHEME@2.0 | DAVIE@1.0 | DAVIE@1.5 | DAVIE@2.0 | DZOGBECOPE@1.0 | DZOGBECOPE@1.5 | DZOGBECOPE@2.0
0.08 | 37.99 | 50.58 | 50.24 | 45.89 | 44.68 | 53.1 | 47.9 | 55.02 | 62.89
0.16 | 47.18 | 58.41 | 58.74 | 52.24 | 51.32 | 58.95 | 58.7 | 65.41 | 71.57
0.32 | 65.01 | 75.09 | 75.18 | 71.64 | 71.53 | 75.19 | 76.51 | 82.14 | 84.77
0.63 | 84.73 | 91.51 | 91.68 | 91.92 | 92.58 | 93.1 | 91.43 | 94.92 | 95.03
1.25 | 92.36 | 98.82 | 98.85 | 99.48 | 99.6 | 99.53 | 97.4 | 99.04 | 98.43
2.5 | 93.73 | 99.87 | 99.92 | 99.93 | 100 | 99.99 | 98.43 | 99.7 | 99.3
5 | 95.23 | 99.97 | 100 | 100 | 100 | 100 | 98.9 | 99.8 | 99.52
10 | 99.4 | 100 | 100 | 100 | 100 | 100 | 100 | 100 | 100
12.5 | 100 | 100 | 100 | 100 | 100 | 100 | 100 | 100 | 100

## agt_raw_long (2)
code_site | depth_m | sieve_mm | mass_refus_cum_g | refus_cum_pct | passants_pct
APEHEME | 1 | 0.0015 |  |  | 10.76
APEHEME | 1 | 0.004 |  |  | 12.22
APEHEME | 1 | 0.0048 |  |  | 13.69
APEHEME | 1 | 0.0076 |  |  | 15.16
APEHEME | 1 | 0.013 |  |  | 17.6
APEHEME | 1 | 0.0205 |  |  | 21.03
APEHEME | 1 | 0.0315 |  |  | 24.94
APEHEME | 1 | 0.0395 |  |  | 28.85
APEHEME | 1 | 0.0525 |  |  | 31.29
APEHEME | 1 | 0.08 | 63.53 | 62.01 | 37.99
APEHEME | 1 | 0.16 | 123.35 | 52.82 | 47.18
APEHEME | 1 | 0.315 | 136.41 | 34.99 | 65.01
APEHEME | 1 | 0.63 | 52.79 | 15.27 | 84.73
APEHEME | 1 | 1.25 | 9.51 | 7.64 | 92.36
APEHEME | 1 | 2.5 | 10.4 | 6.27 | 93.73
APEHEME | 1 | 5 | 28.8 | 4.77 | 95.23
APEHEME | 1 | 10 | 4.17 | 0.6 | 99.4
APEHEME | 1 | 20 | 0 | 0 | 100
APEHEME | 1 | 31.5 | 0 | 0 | 100
APEHEME | 1 | 40 | 0 | 0 | 100
APEHEME | 1.5 | 0.0046 |  |  | 31.45
APEHEME | 1.5 | 0.0071 |  |  | 33.23
APEHEME | 1.5 | 0.012 |  |  | 36.45
APEHEME | 1.5 | 0.02 |  |  | 39.03
APEHEME | APEHEME | 0.0318 |  |  | 41.45
APEHEME | 1.5 | 0.0415 |  |  | 44.35
APEHEME | 1.5 | 0.057 |  |  | 46.77
APEHEME | 1.5 | 0.08 | 52.6 | 49.42 | 50.58
APEHEME | 1.5 | 0.16 | 112.04 | 41.59 | 58.41
APEHEME | 1.5 | 0.315 | 110.32 | 24.91 | 75.09
APEHEME | 1.5 | 0.63 | 49.11 | 8.49 | 91.51
APEHEME | 1.5 | 1.25 | 7.04 | 1.18 | 98.82
APEHEME | 1.5 | 2.5 | 0.67 | 0.13 | 99.87
APEHEME | 1.5 | 5 | 0.21 | 0.03 | 99.97
APEHEME | 1.5 | 10 | 0 | 0 | 100
APEHEME | 1.5 | 20 | 0 | 0 | 100
APEHEME | 1.5 | 31.5 | 0 | 0 | 100
APEHEME | 1.5 | 40 | 0 | 0 | 100
APEHEME | 2 | 0.013 |  |  | 33.37
APEHEME | 2 | 0.021 |  |  | 36.97
APEHEME | 2 | 0.033 |  |  | 40.58
APEHEME | 2 | 0.0445 |  |  | 43.23
APEHEME | 2 | 0.0623 |  |  | 45.09
APEHEME | 2 | 0.08 | 57.64 | 49.76 | 50.24
APEHEME | 2 | 0.16 | 11.58 | 41.26 | 58.74
APEHEME | 2 | 0.315 | 111.99 | 24.82 | 75.18
APEHEME | 2 | 0.63 | 48.64 | 8.32 | 91.68
APEHEME | 2 | 1.25 | 7.25 | 1.15 | 98.85
APEHEME | 2 | 2.5 | 0.57 | 0.08 | 99.92
APEHEME | 2 | 5 | 0 | 0 | 100
APEHEME | 2 | 10 | 0 | 0 | 100
APEHEME | 2 | 20 | 0 | 0 | 100
APEHEME | 2 | 31.5 | 0 | 0 | 100
APEHEME | 2 | 40 | 0 | 0 | 100
DZOGBECOPE | 1 | 0.0048 |  |  | 21.68
DZOGBECOPE | 1 | 0.0075 |  |  | 24
DZOGBECOPE | 1 | 0.0128 |  |  | 27.64
DZOGBECOPE | 1 | 0.0203 |  |  | 32.01
DZOGBECOPE | 1 | 0.0318 |  |  | 36.37
DZOGBECOPE | 1 | 0.041 |  |  | 40.01
DZOGBECOPE | 1 | 0.0555 |  |  | 42.82
DZOGBECOPE | 1 | 0.08 | 73.79 | 52.1 | 47.9
DZOGBECOPE | 1 | 0.16 | 121.76 | 41.3 | 58.7
DZOGBECOPE | 1 | 0.315 | 101.99 | 23.49 | 76.51
DZOGBECOPE | 1 | 0.63 | 40.78 | 8.57 | 91.43
DZOGBECOPE | 1 | 1.25 | 7.03 | 2.6 | 97.4
DZOGBECOPE | 1 | 2.5 | 3.26 | 1.57 | 98.43
DZOGBECOPE | 1 | 5 | 7.49 | 1.1 | 98.9
DZOGBECOPE | 1 | 10 |  |  | 100
DZOGBECOPE | 1 | 20 |  |  | 100
DZOGBECOPE | 1 | 31.5 |  |  | 100
DZOGBECOPE | 1 | 40 |  |  | 100
DZOGBECOPE | 1.5 | 0.005 |  |  | 21.82
DZOGBECOPE | 1.5 | 0.008 |  |  | 25.6
DZOGBECOPE | 1.5 | 0.014 |  |  | 32.73
DZOGBECOPE | 1.5 | 0.0228 |  |  | 37.85
DZOGBECOPE | 1.5 | 0.0348 |  |  | 42.08
DZOGBECOPE | 1.5 | 0.047 |  |  | 45.64
DZOGBECOPE | 1.5 | 0.0665 |  |  | 48.98
DZOGBECOPE | 1.5 | 0.08 | 69.76 | 44.98 | 55.02
DZOGBECOPE | 1.5 | 0.16 | 112.36 | 34.59 | 65.41
DZOGBECOPE | 1.5 | 0.315 | 85.85 | 17.86 | 82.14
DZOGBECOPE | 1.5 | 0.63 | 27.72 | 5.08 | 84.92
DZOGBECOPE | 1.5 | 1.25 | 4.44 | 0.96 | 99.04
DZOGBECOPE | 1.5 | 2.5 | 0.66 | 0.3 | 99.7
DZOGBECOPE | 1.5 | 5 | 1.33 | 0.2 | 99.8
DZOGBECOPE | 1.5 | 10 |  |  | 100
DZOGBECOPE | 1.5 | 20 |  |  | 100
DZOGBECOPE | 1.5 | 31.5 |  |  | 100
DZOGBECOPE | 1.5 | 40 |  |  | 100
DZOGBECOPE | 2 | 0.0046 |  |  | 38.18
DZOGBECOPE | 2 | 0.0072 |  |  | 41.2
DZOGBECOPE | 2 | 0.012 |  |  | 46.22
DZOGBECOPE | 2 | 0.02 |  |  | 48.83
DZOGBECOPE | 2 | 0.0315 |  |  | 52.25
DZOGBECOPE | 2 | 0.041 |  |  | 56.27
DZOGBECOPE | 2 | 0.0563 |  |  | 59.28
DZOGBECOPE | 2 | 0.08 | 57.95 | 37.11 | 62.89
DZOGBECOPE | 2 | 0.16 | 88.12 | 28.43 | 71.57
DZOGBECOPE | 2 | 0.315 | 68.45 | 15.23 | 84.77
DZOGBECOPE | 2 | 0.63 | 22.68 | 4.97 | 95.03
DZOGBECOPE | 2 | 1.25 | 5.85 | 1.57 | 98.43
DZOGBECOPE | 2 | 2.5 | 1.46 | 0.7 | 99.3
DZOGBECOPE | 2 | 5 | 3.18 | 0.48 | 99.52
DZOGBECOPE | 2 | 10 |  |  | 100
DZOGBECOPE | 2 | 20 |  |  | 100
DZOGBECOPE | 2 | 31.5 |  |  | 100
DZOGBECOPE | 2 | 40 |  |  | 100
TEKPO | 1 | 0.0043 |  |  | 30.71
TEKPO | 1 | 0.0069 |  |  | 31.91
TEKPO | 1 | 0.012 |  |  | 33.7
TEKPO | 1 | 0.0193 |  |  | 35.76
TEKPO | 1 | 0.0305 |  |  | 37.82
TEKPO | 1 | 0.04 |  |  | 39.47
TEKPO | 1 | 0.0555 |  |  | 40.57
TEKPO | 1 | 0.08 | 43.6 | 54.11 | 45.89
TEKPO | 1 | 0.16 | 133.31 | 47.76 | 52.24
TEKPO | 1 | 0.315 | 139.37 | 28.36 | 71.64
TEKPO | 1 | 0.63 | 51.91 | 8.08 | 91.92
TEKPO | 1 | 1.25 | 3.13 | 0.52 | 99.48
TEKPO | 1 | 2.5 | 0.47 | 0.07 | 99.93
TEKPO | 1 | 5 |  |  | 100
TEKPO | 1 | 10 |  |  | 100
TEKPO | 1 | 20 |  |  | 100
TEKPO | 1 | 31.5 |  |  | 100
TEKPO | 1 | 40 |  |  | 100
TEKPO | 1.5 | 0.0046 |  |  | 26.56
TEKPO | 1.5 | 0.0072 |  |  | 27.99
TEKPO | 1.5 | 0.012 |  |  | 30.41
TEKPO | 1.5 | 0.02 |  |  | 33.41
TEKPO | 1.5 | 0.0315 |  |  | 36.41
TEKPO | 1.5 | 0.041 |  |  | 38.98
TEKPO | 1.5 | 0.0563 |  |  | 41.27
TEKPO | 1.5 | 0.08 | 45.39 | 55.32 | 44.68
TEKPO | 1.5 | 0.16 | 138.23 | 48.68 | 51.32
TEKPO | 1.5 | 0.315 | 143.92 | 28.47 | 71.53
TEKPO | 1.5 | 0.63 | 48.02 | 7.42 | 92.58
TEKPO | 1.5 | 1.25 | 2.75 | 0.4 | 99.6
TEKPO | 1.5 | 2.5 |  |  | 100
TEKPO | 1.5 | 5 |  |  | 100
TEKPO | 1.5 | 10 |  |  | 100
TEKPO | 1.5 | 20 |  |  | 100
TEKPO | 1.5 | 31.5 |  |  | 100
TEKPO | 1.5 | 40 |  |  | 100
TEKPO | 2 | 0.0049 |  |  | 26.33
TEKPO | 2 | 0.0077 |  |  | 28.28
TEKPO | 2 | 0.013 |  |  | 32.18
TEKPO | 2 | 0.0218 |  |  | 37.06
TEKPO | 2 | 0.0335 |  |  | 42.33
TEKPO | 2 | 0.0445 |  |  | 46.62
TEKPO | 2 | 0.0615 |  |  | 49.54
TEKPO | 2 | 0.08 | 39.57 | 46.9 | 53.1
TEKPO | 2 | 0.16 | 108.98 | 41.05 | 58.95
TEKPO | 2 | 0.315 | 121.25 | 24.81 | 75.19
TEKPO | 2 | 0.63 | 43.52 | 6.9 | 93.1
TEKPO | 2 | 1.25 | 3.11 | 0.47 | 99.53
TEKPO | 2 | 2.5 | 0.05 | 0.01 | 99.99
TEKPO | 2 | 5 |  |  | 100
TEKPO | 2 | 10 |  |  | 100
TEKPO | 2 | 20 |  |  | 100
TEKPO | 2 | 31.5 |  |  | 100
TEKPO | 2 | 40 |  |  | 100

## ags_raw_long (2)
code_site | depth_m | sieve_mm | passants_pct
APEHEME | 1 | 0.0015 | 10.76
APEHEME | 1 | 0.004 | 12.22
APEHEME | 1 | 0.0048 | 13.69
APEHEME | 1 | 0.0076 | 15.16
APEHEME | 1 | 0.013 | 17.6
APEHEME | 1 | 0.0205 | 21.03
APEHEME | 1 | 0.0315 | 24.94
APEHEME | 1 | 0.0395 | 28.85
APEHEME | 1 | 0.0525 | 31.29
APEHEME | 1 | 0.08 | 37.99
APEHEME | 1.5 | 0.0046 | 31.45
APEHEME | 1.5 | 0.0071 | 33.23
APEHEME | 1.5 | 0.012 | 36.45
APEHEME | 1.5 | 0.02 | 39.03
APEHEME | 1.5 | 0.0318 | 41.45
APEHEME | 1.5 | 0.0415 | 44.35
APEHEME | 1.5 | 0.057 | 46.77
APEHEME | 1.5 | 0.08 | 50.58
APEHEME | 2 | 0.013 | 33.37
APEHEME | 2 | 0.021 | 36.97
APEHEME | 2 | 0.033 | 40.58
APEHEME | 2 | 0.0445 | 43.23
APEHEME | 2 | 0.0623 | 45.09
APEHEME | 2 | 0.08 | 50.24
DZOGBECOPE | 1 | 0.0048 | 21.68
DZOGBECOPE | 1 | 0.0075 | 24
DZOGBECOPE | 1 | 0.0128 | 27.64
DZOGBECOPE | 1 | 0.0203 | 32.01
DZOGBECOPE | 1 | 0.0318 | 36.37
DZOGBECOPE | 1 | 0.041 | 40.01
DZOGBECOPE | 1 | 0.0555 | 42.82
DZOGBECOPE | 1 | 0.08 | 47.9
DZOGBECOPE | 1.5 | 0.005 | 21.82
DZOGBECOPE | 1.5 | 0.008 | 25.6
DZOGBECOPE | 1.5 | 0.014 | 32.73
DZOGBECOPE | 1.5 | 0.0228 | 37.85
DZOGBECOPE | 1.5 | 0.0348 | 42.08
DZOGBECOPE | 1.5 | 0.047 | 45.64
DZOGBECOPE | 1.5 | 0.0665 | 48.98
DZOGBECOPE | 1.5 | 0.08 | 55.02
DZOGBECOPE | 2 | 0.0046 | 38.18
DZOGBECOPE | 2 | 0.0072 | 41.2
DZOGBECOPE | 2 | 0.012 | 46.22
DZOGBECOPE | 2 | 0.02 | 48.83
DZOGBECOPE | 2 | 0.0315 | 52.25
DZOGBECOPE | 2 | 0.041 | 56.27
DZOGBECOPE | 2 | 0.0563 | 59.28
DZOGBECOPE | 2 | 0.08 | 62.89
TEKPO | 1 | 0.0043 | 30.71
TEKPO | 1 | 0.0069 | 31.91
TEKPO | 1 | 0.012 | 33.7
TEKPO | 1 | 0.0193 | 35.76
TEKPO | 1 | 0.0305 | 37.82
TEKPO | 1 | 0.04 | 39.47
TEKPO | 1 | 0.0555 | 40.57
TEKPO | 1 | 0.08 | 45.89
TEKPO | 1.5 | 0.0046 | 26.56
TEKPO | 1.5 | 0.0072 | 27.99
TEKPO | 1.5 | 0.012 | 30.41
TEKPO | 1.5 | 0.02 | 33.41
TEKPO | 1.5 | 0.0315 | 36.41
TEKPO | 1.5 | 0.041 | 38.98
TEKPO | 1.5 | 0.0563 | 41.27
TEKPO | 1.5 | 0.08 | 44.68
TEKPO | 2 | 0.0049 | 26.33
TEKPO | 2 | 0.0077 | 28.28
TEKPO | 2 | 0.013 | 32.18
TEKPO | 2 | 0.0218 | 37.06
TEKPO | 2 | 0.0335 | 42.33
TEKPO | 2 | 0.0445 | 46.62
TEKPO | 2 | 0.0615 | 49.54
TEKPO | 2 | 0.08 | 53.1

## ags_raw_long
code_site | depth_m | sieve_mm | passants_pct
KonsogouT1 | 1 | 0.0379 | 31.35
KonsogouT1 | 1 | 0.027 | 30.32
KonsogouT1 | 1 | 0.0192 | 29.3
KonsogouT1 | 1 | 0.0123 | 27.24
KonsogouT1 | 1 | 0.009 | 23.14
KonsogouT1 | 1 | 0.0064 | 22.11
KonsogouT1 | 1 | 0.0045 | 21.08
KonsogouT1 | 1 | 0.0032 | 20.06
KonsogouT1 | 1 | 0.0027 | 19.05
KonsogouT1 | 1.5 | 0.0399 | 24.29
KonsogouT1 | 1.5 | 0.0284 | 23.54
KonsogouT1 | 1.5 | 0.0204 | 22.05
KonsogouT1 | 1.5 | 0.0132 | 19.81
KonsogouT1 | 1.5 | 0.0095 | 17.57
KonsogouT1 | 1.5 | 0.0068 | 16.82
KonsogouT1 | 1.5 | 0.0048 | 15.33
KonsogouT1 | 1.5 | 0.0035 | 13.85
KonsogouT1 | 1.5 | 0.0028 | 13.86
KonsogouT1 | 2 | 0.0474 | 22.19
KonsogouT1 | 2 | 0.0388 | 21.32
KonsogouT1 | 2 | 0.024 | 20.45
KonsogouT1 | 2 | 0.0153 | 19.58
KonsogouT1 | 2 | 0.011 | 17.85
KonsogouT1 | 2 | 0.0078 | 16.98
KonsogouT1 | 2 | 0.0055 | 16.12
KonsogouT1 | 2 | 0.004 | 14.38
KonsogouT1 | 2 | 0.0032 | 14.39
KonsogouT2 | 1 | 0.0921 | 41.51
KonsogouT2 | 1 | 0.0656 | 40.23
KonsogouT2 | 1 | 0.0468 | 38.96
KonsogouT2 | 1 | 0.0304 | 33.85
KonsogouT2 | 1 | 0.0219 | 30.03
KonsogouT2 | 1 | 0.0157 | 27.47
KonsogouT2 | 1 | 0.0112 | 26.2
KonsogouT2 | 1 | 0.008 | 23.64
KonsogouT2 | 1 | 0.0066 | 22.38
KonsogouT2 | 1.5 | 0.0433 | 14.1
KonsogouT2 | 1.5 | 0.0308 | 13.42
KonsogouT2 | 1.5 | 0.0219 | 12.73
KonsogouT2 | 1.5 | 0.0141 | 10.67
KonsogouT2 | 1.5 | 0.01 | 9.98
KonsogouT2 | 1.5 | 0.0072 | 8.62
KonsogouT2 | 1.5 | 0.0051 | 7.93
KonsogouT2 | 1.5 | 0.0036 | 7.23
KonsogouT2 | 1.5 | 0.003 | 7.25
KonsogouT2 | 2 | 0.0382 | 18.02
KonsogouT2 | 2 | 0.0272 | 17.36
KonsogouT2 | 2 | 0.0195 | 16.05
KonsogouT2 | 2 | 0.0125 | 14.75
KonsogouT2 | 2 | 0.0089 | 13.44
KonsogouT2 | 2 | 0.0064 | 12.13
KonsogouT2 | 2 | 0.0046 | 11.48
KonsogouT2 | 2 | 0.0032 | 10.82
KonsogouT2 | 2 | 0.0026 | 10.82
Nassablé | 1 | 0.0395 | 15.75
Nassablé | 1 | 0.0279 | 15.75
Nassablé | 1 | 0.02 | 14.46
Nassablé | 1 | 0.0128 | 13.18
Nassablé | 1 | 0.0092 | 11.89
Nassablé | 1 | 0.0065 | 11.25
Nassablé | 1 | 0.0046 | 10.61
Nassablé | 1 | 0.0033 | 9.97
Nassablé | 1 | 0.0027 | 9.98
Nassablé | 1.5 | 0.0419 | 13.58
Nassablé | 1.5 | 0.0298 | 13.07
Nassablé | 1.5 | 0.0212 | 12.53
Nassablé | 1.5 | 0.0136 | 11.47
Nassablé | 1.5 | 0.0097 | 10.4
Nassablé | 1.5 | 0.0069 | 9.87
Nassablé | 1.5 | 0.005 | 8.81
Nassablé | 1.5 | 0.0035 | 8.28
Nassablé | 1.5 | 0.0029 | 8.29
Nassablé | 2 | 0.038 | 17.59
Nassablé | 2 | 0.0027 | 16.73
Nassablé | 2 | 0.0192 | 15.88
Nassablé | 2 | 0.0122 | 15.03
Nassablé | 2 | 0.0087 | 14.17
Nassablé | 2 | 0.0062 | 13.31
Nassablé | 2 | 0.0044 | 13.31
Nassablé | 2 | 0.0031 | 11.61
Nassablé | 2 | 0.0026 | 11.61
Kontongbongue | 1 | 0.0379 | 35.55
Kontongbongue | 1 | 0.0268 | 35.55
Kontongbongue | 1 | 0.019 | 35.55
Kontongbongue | 1 | 0.0122 | 33.22
Kontongbongue | 1 | 0.0087 | 32.05
Kontongbongue | 1 | 0.0062 | 30.89
Kontongbongue | 1 | 0.044 | 30.89
Kontongbongue | 1 | 0.0031 | 27.41
Kontongbongue | 1 | 0.0026 | 28.57
Kontongbongue | 1.5 | 0.0416 | 21.96
Kontongbongue | 1.5 | 0.0294 | 21.96
Kontongbongue | 1.5 | 0.0211 | 20.31
Kontongbongue | 1.5 | 0.0135 | 18.65
Kontongbongue | 1.5 | 0.0096 | 18.65
Kontongbongue | 1.5 | 0.0068 | 17
Kontongbongue | 1.5 | 0.0048 | 17
Kontongbongue | 1.5 | 0.0035 | 14.52
Kontongbongue | 1.5 | 0.0028 | 14.52
Kontongbongue | 2 | 0.0438 | 21.77
Kontongbongue | 2 | 0.0314 | 20.19
Kontongbongue | 2 | 0.0225 | 18.61
Kontongbongue | 2 | 0.0145 | 16.24
Kontongbongue | 2 | 0.0105 | 13.87
Kontongbongue | 2 | 0.0075 | 12.29
Kontongbongue | 2 | 0.0053 | 12.29
Kontongbongue | 2 | 0.0038 | 8.34
Kontongbongue | 2 | 0.0031 | 9.13

## agt_raw_long
code_site | depth_m | sieve_mm | mass_refus_cum_g | refus_cum_pct | passants_pct | code_site | depth_m | sieve_mm | mass_refus_cum_g | refus_cum_pct | passants_pct
APEHEME | 1 | 0.0015 |  |  | 10.76 | KonsogouT1 | 1 | 25 | 0 | 0
APEHEME | 1 | 0.004 |  |  | 12.22 | KonsogouT1 | 1 | 20 | 0 | 0
APEHEME | 1 | 0.0048 |  |  | 13.69 | KonsogouT1 | 1 | 16 | 0 | 0
APEHEME | 1 | 0.0076 |  |  | 15.16 | KonsogouT1 | 1 | 12.5 | 0 | 0
APEHEME | 1 | 0.013 |  |  | 17.6 | KonsogouT1 | 1 | 10 | 0 | 0
APEHEME | 1 | 0.0205 |  |  | 21.03 | KonsogouT1 | 1 | 8 | 3.96 | 0.74
APEHEME | 1 | 0.0315 |  |  | 24.94 | KonsogouT1 | 1 | 6.3 | 8.53 | 0.24
APEHEME | 1 | 0.0395 |  |  | 28.85 | KonsogouT1 | 1 | 5 | 11.73 | 0.37
APEHEME | 1 | 0.0525 |  |  | 31.29 | KonsogouT1 | 1 | 4 | 22.58
APEHEME | 1 | 0.08 | 63.53 | 62.01 | 37.99 | KonsogouT1 | 1 | 3.15 | 48.86
APEHEME | 1 | 0.16 | 123.35 | 52.82 | 47.18 | KonsogouT1 | 1 | 2.5 | 83.05
APEHEME | 1 | 0.315 | 136.41 | 34.99 | 65.01 | KonsogouT1 | 1 | 2 | 122.76
APEHEME | 1 | 0.63 | 52.79 | 15.27 | 84.73 | KonsogouT1 | 1 | 1.6 | 157.92
APEHEME | 1 | 1.25 | 9.51 | 7.64 | 92.36 | KonsogouT1 | 1 | 1.25 | 182.92
APEHEME | 1 | 2.5 | 10.4 | 6.27 | 93.73 | KonsogouT1 | 1 | 1 | 198.08
APEHEME | 1 | 5 | 28.8 | 4.77 | 95.23 | KonsogouT1 | 1 | 0.8 | 209.7
APEHEME | 1 | 10 | 4.17 | 0.6 | 99.4 | KonsogouT1 | 1 | 0.63 | 218.49
APEHEME | 1 | 20 | 0 | 0 | 100 | KonsogouT1 | 1 | 0.5 | 229.82
APEHEME | 1 | 31.5 | 0 | 0 | 100 | KonsogouT1 | 1 | 0.4 | 239.9
APEHEME | 1 | 40 | 0 | 0 | 100 | KonsogouT1 | 1 | 0.315 | 253.22
APEHEME | 1.5 | 0.0046 |  |  | 31.45 | KonsogouT1 | 1 | 0.25 | 267.33
APEHEME | 1.5 | 0.0071 |  |  | 33.23 | KonsogouT1 | 1 | 0.2 | 288.21
APEHEME | 1.5 | 0.012 |  |  | 36.45 | KonsogouT1 | 1 | 0.16 | 307.92
APEHEME | 1.5 | 0.02 |  |  | 39.03 | KonsogouT1 | 1 | 0.125 | 336.21
APEHEME | APEHEME | 0.0318 |  |  | 41.45 | KonsogouT1 | 1 | 0.1 | 356.68
APEHEME | 1.5 | 0.0415 |  |  | 44.35 | KonsogouT1 | 1 | 0.08 | 371.67
APEHEME | 1.5 | 0.057 |  |  | 46.77
APEHEME | 1.5 | 0.08 | 52.6 | 49.42 | 50.58
APEHEME | 1.5 | 0.16 | 112.04 | 41.59 | 58.41
APEHEME | 1.5 | 0.315 | 110.32 | 24.91 | 75.09
APEHEME | 1.5 | 0.63 | 49.11 | 8.49 | 91.51
APEHEME | 1.5 | 1.25 | 7.04 | 1.18 | 98.82
APEHEME | 1.5 | 2.5 | 0.67 | 0.13 | 99.87
APEHEME | 1.5 | 5 | 0.21 | 0.03 | 99.97
APEHEME | 1.5 | 10 | 0 | 0 | 100
APEHEME | 1.5 | 20 | 0 | 0 | 100
APEHEME | 1.5 | 31.5 | 0 | 0 | 100
APEHEME | 1.5 | 40 | 0 | 0 | 100
APEHEME | 2 | 0.013 |  |  | 33.37
APEHEME | 2 | 0.021 |  |  | 36.97
APEHEME | 2 | 0.033 |  |  | 40.58
APEHEME | 2 | 0.0445 |  |  | 43.23
APEHEME | 2 | 0.0623 |  |  | 45.09
APEHEME | 2 | 0.08 | 57.64 | 49.76 | 50.24
APEHEME | 2 | 0.16 | 11.58 | 41.26 | 58.74
APEHEME | 2 | 0.315 | 111.99 | 24.82 | 75.18
APEHEME | 2 | 0.63 | 48.64 | 8.32 | 91.68
APEHEME | 2 | 1.25 | 7.25 | 1.15 | 98.85
APEHEME | 2 | 2.5 | 0.57 | 0.08 | 99.92
APEHEME | 2 | 5 | 0 | 0 | 100
APEHEME | 2 | 10 | 0 | 0 | 100
APEHEME | 2 | 20 | 0 | 0 | 100
APEHEME | 2 | 31.5 | 0 | 0 | 100
APEHEME | 2 | 40 | 0 | 0 | 100
DZOGBECOPE | 1 | 0.0048 |  |  | 21.68
DZOGBECOPE | 1 | 0.0075 |  |  | 24
DZOGBECOPE | 1 | 0.0128 |  |  | 27.64
DZOGBECOPE | 1 | 0.0203 |  |  | 32.01
DZOGBECOPE | 1 | 0.0318 |  |  | 36.37
DZOGBECOPE | 1 | 0.041 |  |  | 40.01
DZOGBECOPE | 1 | 0.0555 |  |  | 42.82
DZOGBECOPE | 1 | 0.08 | 73.79 | 52.1 | 47.9
DZOGBECOPE | 1 | 0.16 | 121.76 | 41.3 | 58.7
DZOGBECOPE | 1 | 0.315 | 101.99 | 23.49 | 76.51
DZOGBECOPE | 1 | 0.63 | 40.78 | 8.57 | 91.43
DZOGBECOPE | 1 | 1.25 | 7.03 | 2.6 | 97.4
DZOGBECOPE | 1 | 2.5 | 3.26 | 1.57 | 98.43
DZOGBECOPE | 1 | 5 | 7.49 | 1.1 | 98.9
DZOGBECOPE | 1 | 10 |  |  | 100
DZOGBECOPE | 1 | 20 |  |  | 100
DZOGBECOPE | 1 | 31.5 |  |  | 100
DZOGBECOPE | 1 | 40 |  |  | 100
DZOGBECOPE | 1.5 | 0.005 |  |  | 21.82
DZOGBECOPE | 1.5 | 0.008 |  |  | 25.6
DZOGBECOPE | 1.5 | 0.014 |  |  | 32.73
DZOGBECOPE | 1.5 | 0.0228 |  |  | 37.85
DZOGBECOPE | 1.5 | 0.0348 |  |  | 42.08
DZOGBECOPE | 1.5 | 0.047 |  |  | 45.64
DZOGBECOPE | 1.5 | 0.0665 |  |  | 48.98
DZOGBECOPE | 1.5 | 0.08 | 69.76 | 44.98 | 55.02
DZOGBECOPE | 1.5 | 0.16 | 112.36 | 34.59 | 65.41
DZOGBECOPE | 1.5 | 0.315 | 85.85 | 17.86 | 82.14
DZOGBECOPE | 1.5 | 0.63 | 27.72 | 5.08 | 84.92
DZOGBECOPE | 1.5 | 1.25 | 4.44 | 0.96 | 99.04
DZOGBECOPE | 1.5 | 2.5 | 0.66 | 0.3 | 99.7
DZOGBECOPE | 1.5 | 5 | 1.33 | 0.2 | 99.8
DZOGBECOPE | 1.5 | 10 |  |  | 100
DZOGBECOPE | 1.5 | 20 |  |  | 100
DZOGBECOPE | 1.5 | 31.5 |  |  | 100
DZOGBECOPE | 1.5 | 40 |  |  | 100
DZOGBECOPE | 2 | 0.0046 |  |  | 38.18
DZOGBECOPE | 2 | 0.0072 |  |  | 41.2
DZOGBECOPE | 2 | 0.012 |  |  | 46.22
DZOGBECOPE | 2 | 0.02 |  |  | 48.83
DZOGBECOPE | 2 | 0.0315 |  |  | 52.25
DZOGBECOPE | 2 | 0.041 |  |  | 56.27
DZOGBECOPE | 2 | 0.0563 |  |  | 59.28
DZOGBECOPE | 2 | 0.08 | 57.95 | 37.11 | 62.89
DZOGBECOPE | 2 | 0.16 | 88.12 | 28.43 | 71.57
DZOGBECOPE | 2 | 0.315 | 68.45 | 15.23 | 84.77
DZOGBECOPE | 2 | 0.63 | 22.68 | 4.97 | 95.03
DZOGBECOPE | 2 | 1.25 | 5.85 | 1.57 | 98.43
DZOGBECOPE | 2 | 2.5 | 1.46 | 0.7 | 99.3
DZOGBECOPE | 2 | 5 | 3.18 | 0.48 | 99.52
DZOGBECOPE | 2 | 10 |  |  | 100
DZOGBECOPE | 2 | 20 |  |  | 100
DZOGBECOPE | 2 | 31.5 |  |  | 100
DZOGBECOPE | 2 | 40 |  |  | 100
TEKPO | 1 | 0.0043 |  |  | 30.71
TEKPO | 1 | 0.0069 |  |  | 31.91
TEKPO | 1 | 0.012 |  |  | 33.7
TEKPO | 1 | 0.0193 |  |  | 35.76
TEKPO | 1 | 0.0305 |  |  | 37.82
TEKPO | 1 | 0.04 |  |  | 39.47
TEKPO | 1 | 0.0555 |  |  | 40.57
TEKPO | 1 | 0.08 | 43.6 | 54.11 | 45.89
TEKPO | 1 | 0.16 | 133.31 | 47.76 | 52.24
TEKPO | 1 | 0.315 | 139.37 | 28.36 | 71.64
TEKPO | 1 | 0.63 | 51.91 | 8.08 | 91.92
TEKPO | 1 | 1.25 | 3.13 | 0.52 | 99.48
TEKPO | 1 | 2.5 | 0.47 | 0.07 | 99.93
TEKPO | 1 | 5 |  |  | 100
TEKPO | 1 | 10 |  |  | 100
TEKPO | 1 | 20 |  |  | 100
TEKPO | 1 | 31.5 |  |  | 100
TEKPO | 1 | 40 |  |  | 100
TEKPO | 1.5 | 0.0046 |  |  | 26.56
TEKPO | 1.5 | 0.0072 |  |  | 27.99
TEKPO | 1.5 | 0.012 |  |  | 30.41
TEKPO | 1.5 | 0.02 |  |  | 33.41
TEKPO | 1.5 | 0.0315 |  |  | 36.41
TEKPO | 1.5 | 0.041 |  |  | 38.98
TEKPO | 1.5 | 0.0563 |  |  | 41.27
TEKPO | 1.5 | 0.08 | 45.39 | 55.32 | 44.68
TEKPO | 1.5 | 0.16 | 138.23 | 48.68 | 51.32
TEKPO | 1.5 | 0.315 | 143.92 | 28.47 | 71.53
TEKPO | 1.5 | 0.63 | 48.02 | 7.42 | 92.58
TEKPO | 1.5 | 1.25 | 2.75 | 0.4 | 99.6
TEKPO | 1.5 | 2.5 |  |  | 100
TEKPO | 1.5 | 5 |  |  | 100
TEKPO | 1.5 | 10 |  |  | 100
TEKPO | 1.5 | 20 |  |  | 100
TEKPO | 1.5 | 31.5 |  |  | 100
TEKPO | 1.5 | 40 |  |  | 100
TEKPO | 2 | 0.0049 |  |  | 26.33
TEKPO | 2 | 0.0077 |  |  | 28.28
TEKPO | 2 | 0.013 |  |  | 32.18
TEKPO | 2 | 0.0218 |  |  | 37.06
TEKPO | 2 | 0.0335 |  |  | 42.33
TEKPO | 2 | 0.0445 |  |  | 46.62
TEKPO | 2 | 0.0615 |  |  | 49.54
TEKPO | 2 | 0.08 | 39.57 | 46.9 | 53.1
TEKPO | 2 | 0.16 | 108.98 | 41.05 | 58.95
TEKPO | 2 | 0.315 | 121.25 | 24.81 | 75.19
TEKPO | 2 | 0.63 | 43.52 | 6.9 | 93.1
TEKPO | 2 | 1.25 | 3.11 | 0.47 | 99.53
TEKPO | 2 | 2.5 | 0.05 | 0.01 | 99.99
TEKPO | 2 | 5 |  |  | 100
TEKPO | 2 | 10 |  |  | 100
TEKPO | 2 | 20 |  |  | 100
TEKPO | 2 | 31.5 |  |  | 100
TEKPO | 2 | 40 |  |  | 100

## granulo_tamisage_large
sieve_mm | KonsogouT1@1 | KonsogouT1@1,5 | KonsogouT1@2 | KonsogouT2@1 | KonsogouT2@1,5 | KonsogouT2@2 | Nassablé@1 | Nassablé@1,5 | Nassablé@2 | Kontongbongue@1 | Kontongbongue@1,5 | Kontongbongue@2
16 | 100 | 100 | 100 | 100 | 100 | 100 | 100 | 100 | 100 | 100 | 100 | 100
12.5 | 100 | 99.62 | 99.77 | 100 | 99.22 | 99.34 | 99.75 | 98.04 | 98.76 | 100 | 100 | 100
10 | 99.26 | 98.44 | 99.5 | 10 | 96.77 | 97.27 | 98.44 | 91.82 | 97.82 | 100 | 98.04 | 100
5 | 98.36 | 91.94 | 94.52 | 98.14 | 90.12 | 84.57 | 92.07 | 76.21 | 93.84 | 99.9 | 92.02 | 99.79
2.5 | 97.51 | 88.05 | 86.64 | 96.36 | 86.07 | 66.26 | 89.64 | 68.01 | 97.49 | 98.65 | 95.69 | 98.37
1.25 | 90.69 | 79.98 | 74.69 | 88.58 | 78.15 | 59.1 | 82.1 | 59.75 | 79.49 | 95.15 | 78.27 | 91.5
0.63 | 71.28 | 65.31 | 64.04 | 69.74 | 63.56 | 53.06 | 66.56 | 49.62 | 69.48 | 90.68 | 70.88 | 79.7
0.32 | 54.83 | 55.51 | 57.58 | 53.97 | 52.54 | 48.14 | 52.02 | 40.17 | 60.09 | 84.39 | 62.95 | 66.64
0.16 | 47.45 | 50.48 | 54.39 | 47.27 | 47.23 | 45.3 | 45.69 | 36.29 | 55.79 | 79.37 | 56.76 | 4.18
0.08 | 42.78 | 46.39 | 52.09 | 42.72 | 43.56 | 42.78 | 41.79 | 33.79 | 53.04 | 75.39 | 52.47 | 48.93

## granulo_sedimento_large (2)
sieve_mm | APEHEME@1.0 | APEHEME@1.5 | APEHEME@2.0 | DAVIE@1.0 | DAVIE@1.5 | DAVIE@2.0 | DZOGBECOPE@1.0 | DZOGBECOPE@1.5 | DZOGBECOPE@2.0
0.0013 |  |  |  | 27.64
0.0014 |  | 28.23 |  |  | 22.85 |  |  |  | 28.13
0.0015 | 10.76 |  | 19.84 |  |  | 21.46 | 14.11
0.0016 | [7 empty] | 10.02
0.0036 |  |  |  | 28.61
0.0037 |  | 30
0.0038 |  |  |  |  | 24.99 |  |  |  | 33.76
0.004 | 12.22 |  | 23.09 |  |  | 23.8 | 18.91
0.0043 |  |  |  | 30.71
0.0045 | [7 empty] | 16.7
0.0046 |  | 31.45 |  |  | 26.56 |  |  |  | 38.18
0.0048 | 13.69 |  | 25.79 |  |  |  | 21.68
0.0049 | [5 empty] | 26.33
0.005 | [7 empty] | 21.82
0.0069 |  |  |  | 31.91
0.0071 |  | 33.23
0.0072 |  |  |  |  | 27.99 |  |  |  | 41.2
0.0075 | [6 empty] | 24
0.0076 | 15.16 |  | 28.86
0.0077 | [5 empty] | 28.28
0.008 | [7 empty] | 25.6
0.012 |  | 36.45 |  | 33.7 | 30.41 |  |  |  | 46.22
0.0128 | [6 empty] | 27.64
0.013 | 17.6 |  | 33.37 |  |  | 32.18
0.014 | [7 empty] | 32.73
0.0193 |  |  |  | 35.76
0.02 |  | 39.03 |  |  | 33.41 |  |  |  | 48.83
0.0203 | [6 empty] | 32.01
0.0205 | 21.03
0.021 |  |  | 36.97
0.0218 | [5 empty] | 37.06
0.0228 | [7 empty] | 37.85
0.0305 |  |  |  | 37.82
0.0315 | 24.94 |  |  |  | 36.41 |  |  |  | 52.25
0.0318 |  | 41.45 |  |  |  |  | 36.37
0.033 |  |  | 40.58
0.0335 | [5 empty] | 42.33
0.0348 | [7 empty] | 42.08
0.0395 | 28.85
0.04 |  |  |  | 39.47
0.041 |  |  |  |  | 38.98 |  | 40.01 |  | 56.27
0.0415 |  | 44.35
0.0445 |  |  | 43.29 |  |  | 46.62
0.047 | [7 empty] | 45.64
0.0525 | 31.29
0.0555 |  |  |  | 40.57 |  |  | 42.92
0.0563 |  |  |  |  | 47.27 |  |  |  | 59.28
0.057 |  | 46.77
0.0615 | [5 empty] | 49.54
0.0623 |  |  | 45.09
0.0665 | [7 empty] | 48.98

## granulo_sedimento_large
sieve_mm | KonsogouT1@1 | KonsogouT1@1,5 | KonsogouT1@2 | KonsogouT2@1 | KonsogouT2@1,5 | KonsogouT2@2 | Nassablé@1 | Nassablé@1,5 | Nassablé@2 | Kontongbongue@1 | Kontongbongue@1,5 | Kontongbongue@2
0.027 | 30.32
0.0192 | 29.3
0.0123 | 27.24
0.009 | 23.14
0.0064 | 22.11
0.0045 | 21.08
0.0032 | 20.06
0.0027 | 19.05
0.0019 | 18.05
0.0015 | 18.08
0.0013 | 17.05
0.0284 |  | 23.54
0.0204 |  | 22.05
0.0132 |  | 19.81
0.0095 |  | 17.57
0.0068 |  | 16.82
0.0048 |  | 15.33
0.0035 |  | 13.85
0.0028 |  | 13.86
0.002 |  | 12.4
0.0017 |  | 11.66
0.0014 |  | 11.65
0.0338 |  |  | 21.32
0.024 |  |  | 20.45
0.0153 |  |  | 19.58
0.11 |  |  | 17.85
0.0078 |  |  | 16.98
0.0055 |  |  | 16.12
0.004 |  |  | 14.38
0.0032 |  |  | 14.39
0.0023 |  |  | 13.54
0.0019 |  |  | 13.55
0.0016 |  |  | 12.68
0.0656 |  |  |  | 40.23
0.0468 |  |  |  | 38.96
0.0304 |  |  |  | 33.85
0.0219 |  |  |  | 30.03
0.0157 |  |  |  | 27.47
0.0112 |  |  |  | 26.2
0.008 |  |  |  | 23.64
0.0066 |  |  |  | 22.38
0.0047 |  |  |  | 22.39
0.0038 |  |  |  | 21.14
0.0033 |  |  |  | 19.88
0.0308 |  |  |  |  | 13.42
0.0219 |  |  |  |  | 12.73
0.0141 |  |  |  |  | 10.67
0.01 |  |  |  |  | 9.98
0.0072 |  |  |  |  | 8.62
0.0051 |  |  |  |  | 7.93
0.0036 |  |  |  |  | 7.23
0.003 |  |  |  |  | 7.25
0.0021 |  |  |  |  | 6.57
0.0017 |  |  |  |  | 6.58
0.0015 |  |  |  |  | 5.9
0.00312 | [5 empty] | 18.36
0.02236 | [5 empty] | 16.98
0.01433 | [5 empty] | 15.59
0.01026 | [5 empty] | 14.21
0.00735 | [5 empty] | 12.83
0.00523 | [5 empty] | 12.14
0.00372 | [5 empty] | 11.44
0.00304 | [5 empty] | 11.44
0.00217 | [5 empty] | 10.07
0.00177 | [5 empty] | 10.08
0.00154 | [5 empty] | 10.08
0.0279 | [6 empty] | 15.75
0.02 | [6 empty] | 14.46
0.0128 | [6 empty] | 13.18
0.0092 | [6 empty] | 11.89
0.0065 | [6 empty] | 11.25
0.0046 | [6 empty] | 10.61
0.0033 | [6 empty] | 9.97
0.0027 | [6 empty] | 9.98
0.0019 | [6 empty] | 9.35
0.0016 | [6 empty] | 0.35
0.0014 | [6 empty] | 8.72
0.0298 | [7 empty] | 13.07
0.0212 | [7 empty] | 12.53
0.0136 | [7 empty] | 11.47
0.0097 | [7 empty] | 10.4
0.0069 | [7 empty] | 9.87
0.005 | [7 empty] | 8.81
0.0035 | [7 empty] | 8.28
0.0029 | [7 empty] | 8.29
0.002 | [7 empty] | 8.29
0.0017 | [7 empty] | 7.76
0.0014 | [7 empty] | 7.78
0.02701 | [8 empty] | 16.73
0.01921 | [8 empty] | 15.88
0.01223 | [8 empty] | 15.03
0.0087 | [8 empty] | 14.17
0.00619 | [8 empty] | 13.31
0.00438 | [8 empty] | 13.31
0.00313 | [8 empty] | 11.61
0.00256 | [8 empty] | 11.61
0.00182 | [8 empty] | 10.77
0.00148 | [8 empty] | 10.78
0.00129 | [8 empty] | 10.78
0.0268 | [9 empty] | 35.55
0.019 | [9 empty] | 35.55
0.0122 | [9 empty] | 33.22
0.0087 | [9 empty] | 32.05
0.0062 | [9 empty] | 30.89
0.0044 | [9 empty] | 30.89
0.0031 | [9 empty] | 27.41
0.0026 | [9 empty] | 28.57
0.0018 | [9 empty] | 27.44
0.0015 | [9 empty] | 26.3
0.0013 | [9 empty] | 25.15
0.0294 | [10 empty] | 21.96
0.0211 | [10 empty] | 20.31
0.0135 | [10 empty] | 18.65
0.0096 | [10 empty] | 18.65
0.0068 | [10 empty] | 17
0.0048 | [10 empty] | 17
0.0035 | [10 empty] | 14.52
0.0028 | [10 empty] | 14.52
0.002 | [10 empty] | 12.89
0.0017 | [10 empty] | 12.08
0.0014 | [10 empty] | 12.09
0.03141 | [11 empty] | 20.19
0.02251 | [11 empty] | 18.61
0.01451 | [11 empty] | 16.24
0.01045 | [11 empty] | 13.87
0.00748 | [11 empty] | 12.29
0.00529 | [11 empty] | 12.29
0.00385 | [11 empty] | 8.34
0.00313 | [11 empty] | 9.13
0.00224 | [11 empty] | 7.56
0.00183 | [11 empty] | 6.79
0.00159 | [11 empty] | 6.8

## atterberg
code_site | depth_m | wl | wp | ip
KonsogouT1 | 1 | 23 | 10.48 | 12.52
KonsogouT1 | 1.5 | 32 | 12.52 | 19.48
KonsogouT1 | 2 | 31 | 19.56 | 11.44
KonsogouT2 | 1 | 27.8 | 12.89 | 14.92
KonsogouT2 | 1.5 | 20.6 | 13.81 | 6.79
KonsogouT2 | 2 | 25 | 19.81 | 5.19
Nassablé | 1 | 27.9 | 15.77 | 12.14
Nassablé | 1.5 | 20.6 | 14.26 | 6.34
Nassablé | 2 | 28 | 15.96 | 12.04
Kontongbongue | 1 | 64 | 19.44 | 44.57
Kontongbongue | 1.5 | 47.2 | 27.92 | 19.28
Kontongbongue | 2 | 38.75 | 29.89 | 8.86

## vbs
code_site | depth_m | vbs | commentaire
KONTONGBONGUE | 1 | 5.43 | sol limoneux de plasticité moyenne
KONTONGBONGUE | 1.5 | 1.45 | sol sablo limoneux sensible à l'eau
KONTONGBONGUE | 2 | 2.89 | sol limoneux de plasticité moyenne
KONSOGOUT1 | 1 | 0.99 | sol sablo limoneux sensible à l'eau
KONSOGOUT1 | 1.5 | 0.99 | sol sablo limoneux sensible à l'eau
KONSOGOUT1 | 2 | 0.97 | sol sablo limoneux sensible à l'eau
KONSOGOUT2 | 1 | 1.44 | sol sablo limoneux sensible à l'eau
KONSOGOUT2 | 1.5 | 0.86 | sol sablo limoneux sensible à l'eau
KONSOGOUT2 | 2 | 0.86 | sol sablo limoneux sensible à l'eau
NASSABLE | 1 | 0.82 | sol sablo limoneux sensible à l'eau
NASSABLE | 1.5 | 0.7 | sol sablo limoneux sensible à l'eau
NASSABLE | 2 | 0.87 | sol sablo limoneux sensible à l'eau

## teneur_eau
code_site | depth_m | w | is
KonsogouT1 | 1 | 3.865 | 2.739
KonsogouT1 | 1.5 | 8.777 | 4.009
KonsogouT1 | 2 | 8.829 | 2.542
KonsogouT2 | 1 | 3.603 | 3.177
KonsogouT2 | 1.5 | 4.286 | 1.694
KonsogouT2 | 2 | 6.147 | 1.402
Nassablé | 1 | 3.856 | 2.67
Nassablé | 1.5 | 3.246 | 1.612
Nassablé | 2 | 5.85 | 2.652
Kontongbongue | 1 | 59.005 | 8.584
Kontongbongue | 1.5 | 9.374 | 3.972
Kontongbongue | 2 | 8.445 | 2.072

## classification
code_site | depth_m | hrb | unified
APEHEME | 1 | A-4 | Sol argileux peu plastique
APEHEME | 1.5 | A-6 | Sol argileux peu plastique
APEHEME | 2 | A-6 | Sol argileux peu plastique
DZOGBECOPE | 1 | A-6 | Sol argileux peu plastique
DZOGBECOPE | 1.5 | A-7-6 | Sol argileux peu plastique
DZOGBECOPE | 2 | A-6 | Sol argileux peu plastique
TEKPO | 1 | A-6 | Sol argileux peu plastique
TEKPO | 1.5 | A-6 | Sol argileux peu plastique
TEKPO | 2 | A-6 | Sol argileux peu plastique

## sondages
code_site | localite | date | source | lat | lon | adm1 | adm2 | adm3
KONTONGBONGUE | kontongbongue | 2022-12-01 | SOGLO Ferdinand
KONSOGOUT1 | konsogou | 2022-12-01 | SOGLO Ferdinand
KONSOGOUT2 | konsogou | 2022-12-01 | SOGLO Ferdinand
NASSABLE | nassablé | 2022-12-01 | SOGLO Ferdinand

## echantillons
code_site | depth_m | date | laboratory | rho_s_gcm3 | water_content_w | is_index
KonsogouT1 | 1 | 2022-12-01 | FORMATEC |  | 3.865 | 2.739
KonsogouT1 | 1.5 | 2022-12-01 | FORMATEC |  | 8.777 | 4.009
KonsogouT1 | 2 | 2022-12-01 | FORMATEC |  | 8.829 | 2.542
KonsogouT2 | 1 | 2022-12-01 | FORMATEC |  | 3.603 | 3.177
KonsogouT2 | 1.5 | 2022-12-01 | FORMATEC |  | 4.286 | 1.694
KonsogouT2 | 2 | 2022-12-01 | FORMATEC |  | 6.147 | 1.402
Nassablé | 1 | 2022-12-01 | FORMATEC |  | 3.856 | 2.67
Nassablé | 1.5 | 2022-12-01 | FORMATEC |  | 3.246 | 1.612
Nassablé | 2 | 2022-12-01 | FORMATEC |  | 5.85 | 2.652
Kontongbongue | 1 | 2022-12-01 | FORMATEC |  | 59.005 | 8.584
Kontongbongue | 1.5 | 2022-12-01 | FORMATEC |  | 9.374 | 3.972
Kontongbongue | 2 | 2022-12-01 | FORMATEC |  | 8.445 | 2.072

## meta
key | value
author | NICABOU Ninsao Vianney
generated_at | 2025-10-24 20:14
note | Import structuré depuis données brutes (partie 1)