## Meta
Nom | Date | Laboratoire | Code site | Adm3
TCHALA Komla Hyacinthe | Decembre 2020 | FORMATEC | DOUFOULI | BLITTA

## Tableau 3.1
Resultas de l'analyse granulométrique
Diametres des tamis(mm) | Masses des refus cumulés(g) | Pourcentage de refus cumulés(%) | Pourcentage des passants cumulés(%)
40 | 0 | 0 | 100
31.5 | 33.2 | 0.72 | 99.28
25 | 142.9 | 3.09 | 96.91
20 | 334.9 | 7.26 | 92.74
10 | 1523.9 | 33.05 | 66.94
5 | 2682 | 58.17 | 41.82
2 | 3152.7 | 68.38 | 31.61
1 | 3214.6 | 69.73 | 30.23
0.5 | 3287.5 | 71.31 | 28.68
0.315 | 3384.4 | 73.41 | 26.58
0.2 | 3504 | 76 | 24
0.08 | 3669.8 | 79.6 | 20.39

## Tableau 3.2
Valeurs des limites d'atterberg
Designation | Valeur
Limite de liquidité wl | 48
Limite de plasticité wp | 24
Indice de plasticité IP | 24

## Tableau 3.3
Resultats de l'essai proctor sur matériau simple (à 0% de concassé)
Teneur en eau obtenu (%) | 7.3 | 8.1 | 8.6 | 10.3 | 11.3 | 12.3
Densité seche (g/cm3) | 2.04 | 2.08 | 2.1 | 2.07 | 2.05 | 2.02

## Tableau 3.4
Valeurs de l'optimum proctor
Echantillon | Densité seche γd(g/Cm3) | Teneur en eau W(%)
Graveleux lateritique naturel | 2.1 | 8.7

## Tableau 3.5
Recapitulatifs de tous les essais efectués sur la latérite naturelle
Essais |  | Resultats obtenus | Exigence en couche de :
|  |  | Fondation | Base
Granulométrie (%passants ≥ 0,08mm) |  | 20 | <30% | <20%
Limite d'atterberg intice de plasticite (IP) |  | 24 | <20 | <15
Proctor modifié | vdopt | 2.1 | Vdopt ≥ 2,00t/m3
| Wopt | 8.7
Indice CBR | 95% de l'OPM | 37 | ≥ 30 | ≥ 80

## Tableau 3.6
Resultats de l'analyse granulometrique du gravier concassées
Diametres des tamis (mm) | Masse des refus cumulés (g) | Pourcentage de refus cumulés (%) | Pourcentage de passants cumulés (%)
40 | 0 | 0 | 100
31.5 | 74.2 | 1.19 | 98.81
25 | 493.8 | 7.93 | 92.07
20 | 1213.2 | 19.49 | 80.51
10 | 2836.8 | 45.58 | 54.42
5 | 3595.7 | 57.77 | 42.23
2 | 4240 | 68.12 | 31.88
1 | 4600 | 73.91 | 26.09
0.5 | 4887.8 | 78.53 | 21.47
0.315 | 5082.5 | 81.66 | 18.34
0.2 | 5355.4 | 86.04 | 13.96
0.08 | 5647.3 | 90.73 | 9.27

## Tableau 3.7
Résultat de l'essai d'équivalent de sable
Essai | Résultat obtenu | Résultat exigé en couche de fondation | Résultat exigé en couche de base
Equivalence de sable | 50 | ≥ 50 | ≥ 50

## Tableau 3.8
Résultat de l'essai de los Angeles sur les concassées de Lilikopé
Essai | Résultat obtenu | Résultat exigé en couche de fondation | Résultat exigé en couche de base
Los Angeles | 28.47 | ≤40 | ≤30

## Tableau 3.9
Résultat de l'essai Micro Deval sur les concassées de Lilikopé
Essai | Résultat obtenu | Résultat exigé en couche de fondation | Résultat exigé en couche de base
Micro Devai | 15.63 | ≤35 | ≤25

## Tableau3.10
Résultat de l'essai proctor modifié sur le gravier concassé
Teneur en eau obtenu(%) | 0.25 | 2.47 | 4.17 | 6.18 | 7.89
Densité sèche (g/cm3) | 2.14 | 2.23 | 2.27 | 2.27 | 2.22

## Tableu 3.11
Valeur de l'optimum proctor
Echantillon | Densité sèche γd(g/cm3) | Teneur en eau W(%)
Concassé de granite | 2.27 | 5.38

## Tableau3.12
Résultat des éssais d'analyse granulométrique des mélanges
Diametre des tamis (mm) | pourcentage des passant cumulés(%)
| 5% | 10% | 15% | 20% | 25% | 30% | 35%
31.5 | 100 | 100 | 100 | 100 | 100 | 100 | 100
25 | 97 | 99 | 100 | 97 | 96 | 96 | 99
20 | 92 | 94 | 94 | 93 | 88 | 92 | 96
16 | 90 | 87 | 89 | 90 | 84 | 87 | 87
12.5 | 88 | 81 | 85 | 87 | 80 | 82 | 83
10 | 86 | 75 | 81 | 83 | 78 | 80 | 77
8 | 83 | 71 | 69 | 78 | 72 | 78 | 68
6.3 | 78 | 64 | 62 | 70 | 62 | 76 | 61
5 | 71 | 57 | 52 | 61 | 56 | 64 | 50
4 | 65 | 50 | 41 | 51 | 46 | 56 | 40
3.15 | 51 | 41 | 31 | 40 | 37 | 48 | 32
2.5 | 41 | 33 | 25 | 31 | 29 | 38 | 25
2 | 34 | 27 | 22 | 26 | 23 | 30 | 23
1.6 | 30 | 25 | 20 | 24 | 22 | 24 | 21
1.25 | 29 | 23 | 19 | 22 | 20 | 23 | 20
1 | 28 | 22 | 18 | 21 | 19 | 20 | 19
0.8 | 26 | 21 | 17 | 20 | 18 | 19 | 18
0.63 | 25 | 20 | 17 | 19 | 17 | 18 | 18
0.5 | 24 | 19 | 16 | 18 | 16 | 17 | 17
0.4 | 23 | 18 | 15 | 17 | 15 | 16 | 16
0.315 | 22 | 17 | 14 | 17 | 14 | 15 | 15
0.25 | 21 | 16 | 14 | 16 | 13 | 14 | 15
0.2 | 20 | 15 | 13 | 15 | 13 | 13 | 14
0.16 | 19 | 14 | 13 | 14 | 12 | 12 | 13
0.125 | 18 | 13 | 12 | 13 | 11 | 11 | 13
0.1 | 18 | 12 | 11 | 12 | 10 | 10 | 12
0.08 | 17 | 12 | 11 | 12 | 10 | 10 | 12

## Tableau 3.13
Recapitulatifs sur les essais de limite d'aterberg des melange de 5 a 25% de gravier concassé
Materiaux | Limite de liquidité (W) | limite de plasticié (Wp) | Indice de plasticité (IP)
Laterite ameliorée de 5% | 35 | 13 | 22
Laterite ameliorée de 10% | 29.5 | 10.5 | 19
Laterite ameliorée de 15% | 27.5 | 8.5 | 19
Laterite ameliorée de 20% | 33 | 15 | 18
Laterite ameliorée de 25% | 29 | 13 | 16
Laterite ameliorée de 30% | 30 | 15 | 15
Laterite ameliorée de 35% | 30 | 15 | 15

## Tableau 3.14
Recapitulatifs des essais proctor modifié
Materiaux | Dansité sèche optimal (g/cm3) | Teneur en eau optimal (%)
Laterite ameliorée de 5% | 2.1 | 7.8
Laterite ameliorée de 10% | 2.11 | 7.7
Laterite ameliorée de 15% | 2.12 | 7.1
Laterite ameliorée de 20% | 2.13 | 5.6
Laterite ameliorée de 25% | 2.14 | 5.8
Laterite ameliorée de 30% | 2.15 | 5.3
Laterite ameliorée de 35% | 2.15 | 4.7

## Tableau 3.15
Recapitulatifs des essais CBR en pourcentage de 5 a 35% de graves concassées
Materiaux | CBR à 95% de l'OPM
5% | 40
10% | 44
15% | 52
20% | 56
25% | 68
30% | 85
35% | 70

## Tableau 3.16
Apreciation de IP des echantions par rapport aux exigence de guide de dimensionnement CEBTP pour la couche de fondation
Couche de fondation
% de gravier | IP de la norme | IP de l'ECH | Conclusion | CBR de la norme | CBR de l'ECH | Conclusion
0 | <20 | 24 | MAUVAIS | >30 | 37 | BON
5 | <20 | 22 | MAUVAIS | >30 | 40 | BON
10 | <20 | 19 | BON | >30 | 34 | BON
15 | <20 | 19 | BON | >30 | 52 | BON
20 | <20 | 18 | BON | >30 | 56 | BON
25 | <20 | 16 | BON | >30 | 68 | BON
30 | <20 | 15 | BON | >30 | 85 | BON
35 | <20 | 15 | BON | >30 | 70 | BON

## Tableau 3.17
Appreciation des IP et CBR des echantions par rapport aux exigence du gude de dimensionnement CEBTP pour la couche de base
Couche de base
% de gravier | IP de la norme | IP de l'ECH | Conclusion | CBR de la norme | CBR de l'ECH | Conclusion
0 | <15 | 24 | MAUVAIS | >80 | 37 | MAUVAIS
5 | <15 | 22 | MAUVAIS | >80 | 40 | MAUVAIS
10 | <15 | 19 | MAUVAIS | >80 | 34 | MAUVAIS
15 | <15 | 19 | MAUVAIS | >80 | 52 | MAUVAIS
20 | <15 | 18 | MAUVAIS | >80 | 56 | MAUVAIS
25 | <15 | 16 | MAUVAIS | >80 | 68 | MAUVAIS
30 | <15 | 15 | MAUVAIS | >80 | 85 | BON
35 | <15 | 15 | MAUVAIS | >80 | 70 | MAUVAIS