## ags_raw_long
code_site | depth_m | sieve_mm | passants_pct

## agt_raw_long
code_site | depth_m | sieve_mm | mass_refus_cum_g | refus_cum_pct | passants_pct
BOHOU | 1 | 25 | 100 | 0 | 100
BOHOU | 1 | 20 | 0 | 0 | 100
BOHOU | 1 | 16 | 47.63 | 3.45 | 96.55
BOHOU | 1 | 12.5 | 64.95 | 1.25 | 95.29
BOHOU | 1 | 10
BOHOU | 1 | 8
BOHOU | 1 | 6.3
BOHOU | 1 | 5
BOHOU | 1 | 4
BOHOU | 1 | 3.15
BOHOU | 1 | 2.5
BOHOU | 1 | 2
BOHOU | 1 | 1.6
BOHOU | 1 | 1.25
BOHOU | 1 | 1
BOHOU | 1 | 0.8
BOHOU | 1 | 0.63
BOHOU | 1 | 0.5
BOHOU | 1 | 0.4
BOHOU | 1 | 0.3115
BOHOU | 1 | 0.25
BOHOU | 1 | 0.2
BOHOU | 1 | 0.16
BOHOU | 1 | 0.125
BOHOU | 1 | 0.1
BOHOU | 1 | 0.08

## data_issues
sheet | row_index | column | issue | note

## granulo_tamisage_large
sieve_mm | BOHOU@1 | BOHOU@1,5 | BOHOU@2 | LAMA Feing@1 | LAMA Fieng@1,5 | LAMA Fieng@2 | LAMA Tchamdè@1 | LAMA Tchamdè@1,5 | LAMA Tchamdè@2
0.08 | 39.99 | 38.48 | 43.05 | 74.6 | 86.36 | 95.25 | 55.72 | 31.16 | 62.34
0.1 | 38.49 | 39.76 | 44.25 | 75.63 | 87.75 | 95.67 | 58.4 | 32.37 | 63.93
0.125 | 40.59 | 41.85 | 46.09 | 74.04 | 89.76 | 96.19 | 61.08 | 34.75 | 66.89
0.16 | 45.09 | 46.02 | 49.52 | 78.98 | 92.39 | 96.81 | 65.64 | 39.66 | 72.9
0.2 | 48.57 | 49.24 | 51.57 | 80.33 | 93.15 | 97.18 | 73.23 | 39.77 | 76.58
0.25 | 52.57 | 53.81 | 54.48 | 81.75 | 93.98 | 97.53 | 80.33 | 46.15 | 79.76
0.315 | 56.59 | 57.12 | 56.16 | 82.71 | 94.49 | 97.76 | 90.86 | 51.02 | 81.41
0.4 | 60.09 | 60.7 | 55.9 | 83.62 | 94.9 | 97.98 | 93.92 | 55.26 | 82.55
0.5 | 62.62 | 63.36 | 59.13 | 84.31 | 95.22 | 98.15 | 95.66 | 58.17 | 83.24
0.63 | 64.93 | 65.49 | 60.4 | 85.08 | 95.59 | 98.37 | 96.56 | 61.24 | 83.8
0.8 | 66.39 | 66.87 | 61.26 | 85.68 | 95.88 | 98.51 | 97.09 | 63.2 | 84.13
1 | 67.72 | 68.14 | 62.13 | 86.47 | 96.28 | 98.7 | 97.34 | 64.94 | 84.46
1.25 | 69.25 | 69.4 | 63.09 | 87.49 | 96.76 | 98.88 | 97.56 | 66.68 | 84.78
1.6 | 71.51 | 71.15 | 64.86 | 89.2 | 97.47 | 99.12 | 97.77 | 69.11 | 85.25
2 | 73.83 | 74.04 | 67.56 | 91.62 | 98.62 | 99.34 | 98.11 | 71.83 | 85.81
2.5 | 76.21 | 75.26 | 71.25 | 94.33 | 98.99 | 99.56 | 98.41 | 74.93 | 86.47
3.15 | 78.86 | 77.82 | 75.32 | 96.67 | 99.58 | 99.75 | 98.7 | 78.64 | 87.32
4 | 81.89 | 81.15 | 79.42 | 98.46 | 99.93 | 99.86 | 99.04 | 82.57 | 88.48
5 | 84.35 | 84.09 | 82.09 | 99.2 | 100 | 99.94 | 99.32 | 84.96 | 89.15
6.3 | 86.23 | 86.95 | 85.97 | 99.42 | 100 | 100 | 99.5 | 87.25 | 89.68
8 | 87.85 | 89.69 | 90.44 | 99.73 | 100 | 100 | 99.63 | 89.26 | 90.45
10 | 93.1 | 91.72 | 93.72 | 100 | 100 | 100 | 99.63 | 91.12 | 90.95
12.5 | 95.29 | 93.88 | 95.16 |  |  |  | 99.77 | 94.61 | 91.79
16 | 96.55 | 96.6 | 96.57 |  |  |  | 100 | 97.69 | 92.17
20 | 100 | 98.26 | 96.57 |  |  |  | 100 | 98.19 | 93.26
25 | 100 | 100 | 100 |  |  |  | 100 | 100 | 100

## granulo_sedimento_large
sieve_mm | BOHOU@1 | BOHOU1,5 | BOHOU@2 | LAMA Feing@1 | LAMA Feing@1,5 | LAMA Feing@2 | LAMA Tchamdè@1 | LAMA Tchamdè@1,5 | LAMA Tchamdè@2
0.0013 | 13.11 | 9.28 | 13.91
0.0019 | 14.79 | 10.15 | 15.49
0.0023 | 15.62 | 10.31 | 16.55 | 18.08 | 21.29 | 21.89
0.0026 | 16.01 | 10.55 | 17.09
0.0032 | 17.3 | 11.44 | 18.68
0.0045 | 18.58 | 12.34 | 19.74
0.0072 | 20.27 | 13.67 | 22.4
0.0122 | 22.37 | 14.55 | 23.46
0.0209 | 23.89 | 15.43 | 25.59
0.0331 | 24.06 | 19.82 | 28.25
0.0454 | 27.43 | 25.08 | 32.51
0.0613 | 32.49 | 32.91 | 37.83
0.0014 |  |  |  | 15.61 | 19.17 | 19.48 | 12.76 | 6.98 | 12.24
0.0029 |  |  |  | 18.87 | 22.34 | 25.52 | 16.99 | 8.96 | 15.1
0.0033 |  |  |  | 19.69 | 22.34 | 27.94
0.004 |  |  |  | 20.51 | 24.46 | 30.36
0.0056 |  |  |  | 22.14 | 25.52 | 32.77
0.009 |  |  |  | 25.4 | 28.67 | 37.61
0.0156 |  |  |  | 26.22 | 32.9 | 40.04
0.0262 |  |  |  | 27.85 | 37.12 | 50.92
0.0379 |  |  |  | 28.67 | 48.95 | 82.35
0.0522 |  |  |  | 35.2 | 74.14 | 90.57
0.0729 |  |  |  | 66.07 | 82.61 | 94.44
0.0021 | [6 empty] | 14.57 | 7.64 | 13.67
0.0025 | [6 empty] | 16.39 | 8.63 | 14.38
0.0035 | [6 empty] | 19.17 | 9.62 | 15.53
0.005 | [6 empty] | 19.41 | 10.28 | 15.81
0.0081 | [6 empty] | 20.01 | 10.94 | 17.96
0.0139 | [6 empty] | 21.38 | 11.94 | 20.1
0.0238 | [6 empty] | 21.21 | 13.26 | 23.67
0.0373 | [6 empty] | 22.42 | 17.55 | 25.1
0.051 | [6 empty] | 30.88 | 21.52 | 32.97
0.0645 | [6 empty] | 46.6 | 25.95 | 55.12

## atterberg
code_site | depth_m | wl | wp | ip
BOHOU | 1 | 32.88 | 10.94 | 21.94
BOHOU | 1.5 | 36.53 | 11.82 | 24.91
BOHOU | 2 | 55.27 | 15.85 | 39.42
LAMA Feing | 1 | 44.32 | 26.64 | 17.68
LAMA Feing | 1.5 | 35.18 | 20.58 | 14.6
LAMA Feing | 2 | 42.01 | 35.16 | 6.85
LAMA Tchamdè | 1 | 21.67 | 11.39 | 10.29
LAMA Tchamdè | 1.5 | 28.03 | 14.13 | 13.84
LAMA Tchamdè | 2 | 34.36 | 16.27 | 18.09

## vbs
code_site | depth_m | vbs | commentaire
BOHOU | 1 | 4.49 | sol limoneux de plasticité moyenne
BOHOU | 1.5 | 3.12 | sol limoneux de plasticité moyenne
BOHOU | 2 | 3.83 | sol limoneux de plasticité moyenne
LAMA FEING | 1 | 8.75 | Sol très argileux
LAMA FEING | 1.5 | 9.74 | Sol très argileux
LAMA FEING | 2 | 9.28 | Sol très argileux
LAMA Tchamdè | 1 | 4.51 | sol limoneux de plasticité moyenne
LAMA Tchamdè | 1.5 | 3.78 | Sol limoneux de plasticité moyenne
LAMA Tchamdè | 2 | 7.78 | Sol argileux

## teneur_eau
code_site | depth_m | w | is
BOHOU | 1 | 32.88 | 0.268
BOHOU | 1.5 | 36.53 | 0.272
BOHOU | 2 | 55.27 | 0.24
LAMA Feing | 1 | 44.32 | 0.063
LAMA Feing | 1.5 | 35.18 | 0.102
LAMA Feing | 2 | 42.01 | 0.084
LAMA Tchamdè | 1 | 21.67 | 0.165
LAMA Tchamdè | 1.5 | 28.03 | 0.074
LAMA Tchamdè | 2 | 34.36 | 0.147

## classification
code_site | depth_m | hrb | unified
BOHOU | 1 | A-6 | sable argileux, grenu
BOHOU | 1.5 | A-6 | sable argileux, grenu
BOHOU | 2 | A-7-6 | sable argileux, grenu
LAMA Feing | 1 | A-7-6 | argile peu plastique
LAMA Feing | 1.5 | A-6 | limon peu plastique
LAMA Feing | 2 | A-7-6 | limon peu plastique
LAMA Tchamdè | 1 | A-6 | argile peu plastique
LAMA Tchamdè | 1.5 | A-2-6 | sable argileux, grenu
LAMA Tchamdè | 2 | A-6 | argile peu plastique

## sondages
code_site | localite | date | source | lat | lon | adm1 | adm2 | adm3
BOHOU | bohou | session Décembre 2021 | TCHESSI Ezani Léleng Richard
LAMA_FEING | lama feing | session Décembre 2021 | TCHESSI Ezani Léleng Richard
LAMA_TCHAMDE | lama tchamdè | session Décembre 2021 | TCHESSI Ezani Léleng Richard

## echantillons
| depth_m | date | laboratory | rho_s_gcm3 | water_content_w | is_index
BOHOU | 1 |  | FORMATEC |  | 8.8
BOHOU | 1.5 |  | FORMATEC |  | 9.94
BOHOU | 2 |  | FORMATEC |  | 13.25
LAMA Feing | 1 |  | FORMATEC |  | 2.77
LAMA Feing | 1.5 |  | FORMATEC |  | 3.59
LAMA Feing | 2 |  | FORMATEC |  | 3.52
LAMA Tchamdè | 1 |  | FORMATEC |  | 3.58
LAMA Tchamdè | 1.5 |  | FORMATEC |  | 2.07
LAMA Tchamdè | 2 |  |  |  | 5.04

## meta
key | value