## data_issues
sheet | row_index | column | issue | note
agt_raw_long | 0 | DZOGBECOPE@1.5m@0.63mm | value_mismatch | Passants 0.63mm = 84.92 (raw all) vs 94.92 (partie 1). Vérifier la bonne valeur.
agt_raw_long | 0 | APEHEME@2.0m@0.0445mm | minor_diff | Passants 0.0445mm = 43.23 (raw all) vs 43.29 (partie 1). Écart négligeable, à confirmer.
agt_raw_long | 0 | DZOGBECOPE@1.0m@0.0555mm | minor_diff | Passants 0.0555mm = 42.82 (raw all) vs 42.92 (partie 1). Écart négligeable, à confirmer.

## granulo_tamisage_large
sieve_mm | TOVEGAN@1.0 | TOVEGAN@1.5 | TOVEGAN@2.0 | AKEPE@1.0 | AKEPE@1.5 | AKEPE@2.0
8 | 100 | 100 | 0
6.3 | 100 | 100 | 0
5 | 99.04 | 99.94 | 97.58
1.25 | 92.43 | 96.13 | 93.43 | 99.07 | 98.64 | 98.6
0.63 | 76.71 | 84.1 | 84.07 | 91.31 | 88.53 | 89.34
0.315 | 59.18 | 67.61 | 70.23 | 72.67 | 66.35 | 71.17
0.16 | 46.04 | 52.39 | 55 | 49.21 | 44.55 | 48.99
0.08 | 38.5 | 42.28 | 44.24 | 33.71 | 32.88 | 34.44
4 |  |  |  | 100 | 100 | 100
3.15 |  |  |  | 100 | 100 | 100
2.5 |  |  |  | 99.99 | 99.98 | 99.99

## granulo_sedimento_large
sieve_mm | TOVEGAN@1.0 | TOVEGAN@1.5 | TOVEGAN@2.0 | AKEPE@1.0 | AKEPE@1.5 | AKEPE@2.0
0.0013 |  |  |  | 11.19 | 6.28 | 9.03
0.0014 | 14.57 | 0.56 | 5.9
0.0015
0.0016
0.0025 |  |  |  | 13.67 | 7.18 | 10.06
0.0028 | 17.79 | 9.24 | 8.48
0.0036
0.0037
0.0038
0.004
0.0043
0.0044 |  |  |  | 15.86 | 7.58 | 10.43
0.0045
0.0046
0.0047 | 20.64 | 11.71 | 11.24
0.0048
0.0049
0.005
0.0069
0.007 |  |  |  | 17.3 | 8.84 | 12.28
0.0071
0.0072
0.0075
0.0076 | 22.52 | 13.75 | 13.38
0.0077
0.008
0.012 |  |  |  | 19.09 | 10.34 | 14.14
0.0128
0.013 | 24.85 | 15.68 | 15.19
0.014
0.0193
0.02
0.0203
0.0205 |  |  |  | 19.81 | 11.71 | 15.99
0.021
0.0218
0.0222 | 25.79 | 18.22 | 17.64
0.0228
0.0305
0.0315
0.0318
0.0319 |  |  |  | 20.53 | 13.4 | 18.22
0.033
0.0335
0.0348 | 26.72 | 19.74 | 19.24
0.0395
0.04
0.041
0.0415
0.0444 |  |  |  | 20.53 | 15.14 | 20.07
0.0445
0.047
0.0489 | 26.72 | 20.64 | 20.2
0.0525
0.0555
0.0563
0.057
0.0615
0.0621 |  |  |  | 20.53 | 15.95 | 21.34
0.0623
0.0665
0.0686 | 26.72 | 21.25 | 21.37

## atterberg
code_site | depth_m | wl | wp | ip
AKEPE | 1 | 16.9 | 10.01 | 6.89
AKEPE | 1.5 | 18.8 | 10.88 | 7.92
AKEPE | 2 | 17.95 | 10.01 | 7.94
TOVEGAN | 1 | 46.05 | 18.57 | 27.48
TOVEGAN | 1.5 | 41.71 | 17.24 | 24.47
TOVEGAN | 2 | 45.65 | 16.77 | 28.88

## vbs
code_site | depth_m | vbs | commentaire
APEHEME | 1 | 2 | sol sablo argileux, peu plastiques
APEHEME | 1.5 | 3.33 | sol limoneux de plasticité moyenne
APEHEME | 2 | 3.33 | sol limoneux de plasticité moyenne
DZOGBECOPE | 1 | 3.33 | sol limoneux de plasticité moyenne
DZOGBECOPE | 1.5 | 3.33 | sol limoneux de plasticité moyenne
DZOGBECOPE | 2 | 4 | sol limoneux de plasticité moyenne
TEKPO | 1 | 2 | sol sablo argileux, peu plastiques
TEKPO | 1.5 | 2 | sol sablo argileux, peu plastiques
TEKPO | 2 | 2.33 | sol sablo argileux, peu plastiques
AKEPE | 1 | 0.33 | Sol sablo limoneux sensible à l'eau
AKEPE | 1.5 | 0.5 | Sol sablo limoneux sensible à l'eau
AKEPE | 2 | 0.6 | Sol sablo limoneux sensible à l'eau
TOVEGAN | 1 | 4.55 | sol limoneux de plasticité moyenne
TOVEGAN | 1.5 | 4.88 | sol limoneux de plasticité moyenne
TOVEGAN | 2 | 6.3 | Sol argileux

## teneur_eau
code_site | depth_m | w | is
APEHEME | 1 | 14.79 | 0.75
APEHEME | 1.5 | 16.21 | 0.44
APEHEME | 2 | 15.45 | 0.42
DZOGBECOPE | 1 | 3.39 | 0.11
DZOGBECOPE | 1.5 | 5.3 | 0.13
DZOGBECOPE | 2 | 6.19 | 0.16
TEKPO | 1 | 9.69 | 0.13
TEKPO | 1.5 | 8.57 | 0.13
TEKPO | 2 | 9.41 | 0.19
TOVEGAN | 1
TOVEGAN | 1.5
TOVEGAN | 2
AKEPE | 1
AKEPE | 1.5
AKEPE | 2

## classification
code_site | depth_m | hrb | unified
APEHEME | 1 | A-4 | Sol argileux peu plastique
APEHEME | 1.5 | A-6 | Sol argileux peu plastique
APEHEME | 2 | A-6 | Sol argileux peu plastique
DZOGBECOPE | 1 | A-6 | Sol argileux peu plastique
DZOGBECOPE | 1.5 | A-7-6 | Sol argileux peu plastique
DZOGBECOPE | 2 | A-6 | Sol argileux peu plastique
TEKPO | 1 | A-6 | Sol argileux peu plastique
TEKPO | 1.5 | A-6 | Sol argileux peu plastique
TEKPO | 2 | A-6 | Sol argileux peu plastique

## sondages
code_site | localite | date | source | lat | lon | adm1 | adm2 | adm3
AKEPE | AKEPE | 2022-07-01 | BONOU Dodji Morille Emmanuel Serge |  |  |  |  | AVE
TOVEGAN | TOVEGAN | 2022-07-01 | BONOU Dodji Morille Emmanuel Serge |  |  |  |  | AVE

## echantillons
code_site | depth_m | date | laboratory | rho_s_gcm3 | water_content_w | is_index
AKEPE | 1 | 2022-07-01 | FORMATEC |  | 7.07
AKEPE | 1.5 | 2022-07-01 | FORMATEC |  | 8.42
AKEPE | 2 | 2022-07-01 | FORMATEC |  | 12.27
TOVEGAN | 1 | 2022-07-01 | FORMATEC |  | 16.47
TOVEGAN | 1.5 | 2022-07-01 | FORMATEC |  | 17.03
TOVEGAN | 2 | 2022-07-01 | FORMATEC |  | 17.75

## meta
key | value
author | NICABOU Ninsao Vianney
generated_at | 2025-10-24 20:14
note | Import structuré depuis données brutes (partie 1)